## Parameter
Kunde | Andreas Gester
Auftrags-Nr. | 23_014
Art und Bezeichnung | USW Litze Terminal
Werkstoff | Al/CuZn
Prüfer | Alexander Einenkel
Maschinendaten | Zwick ProLine 10kN

## Ergebnisse
| Probenkennung | Datum/Uhrzeit | Fmax | FBruch | dL bei Fmax | dL bei Bruch | Lc | L0 | Hinweis | a0 | b0 | S0
|  |  | N | N | mm | mm | mm | mm |  | mm | mm | mm²
Probe 1 | 2008 | 45217.39 | 192.5463 | 126.0537 | 1.375932 | 2.242454 | 220 | 220 | mit Isolierung eingespannt | 5.6 | 12.3 | 68.88
Probe 2 | 2014 | 45217.39 | 798.6913 | 710.216 | 3.612754 | 3.704343 | 220 | 220 | mit Isolierung eingespannt | 5.6 | 12.3 | 68.88
Probe 3 | 2012 | 45217.4 | 552.6401 | 472.8989 | 2.94417 | 3.027323 | 220 | 220 | mit Isolierung eingespannt | 5.6 | 12.3 | 68.88
Probe 4 | 2016 | 45217.4 | 362.4352 | 328.749 | 2.469041 | 2.652437 | 220 | 220 | mit Isolierung eingespannt | 5.6 | 12.3 | 68.88
Probe 5 | 2023 | 45217.4 | 2074.864 | 1959.848 | 6.890937 | 6.932828 | 220 | 220 | mit Isolierung eingespannt | 5.6 | 12.3 | 68.88
Probe 6 | 2024 | 45217.4 | 363.9469 | 204.3013 | 2.480887 | 3.047517 | 220 | 220 | mit Isolierung eingespannt | 5.6 | 12.3 | 68.88
Probe 7 | 2029 | 45217.41 | 484.8024 | 447.7864 | 2.777569 | 2.86916 | 220 | 220 | mit Isolierung eingespannt | 5.6 | 12.3 | 68.88
Probe 8 | 2030 | 45217.41 | 351.9706 | 270.6466 | 2.624442 | 2.915721 | 220 | 220 | mit Isolierung eingespannt | 5.6 | 12.3 | 68.88
Probe 9 | 2031 | 45217.41 | 125.6891 | 88.27968 | 2.062722 | 2.56282 | 220 | 220 | mit Isolierung eingespannt | 5.6 | 12.3 | 68.88
Probe 10 | 2032 | 45217.41 | 728.1023 | 680.3355 | 2.177186 | 2.219274 | 220 | 220 | mit Isolierung eingespannt | 5.6 | 12.3 | 68.88
Probe 11 | 2034 | 45217.41 | 285.5891 | 282.0332 | 2.095706 | 2.129396 | 220 | 220 | mit Isolierung eingespannt | 5.6 | 12.3 | 68.88
Probe 12 | 2035 | 45217.42 | 585.3375 | 290.6297 | 3.527419 | 5.352649 | 220 | 220 | mit Isolierung eingespannt | 5.6 | 12.3 | 68.88
Probe 13 | 2036 | 45217.42 | 377.3809 | 365.7112 | 2.717358 | 2.792485 | 220 | 220 | mit Isolierung eingespannt | 5.6 | 12.3 | 68.88
Probe 15 | 2040 | 45217.42 | 415.2361 | 206.8622 | 2.707384 | 4.107511 | 220 | 220 | mit Isolierung eingespannt | 5.6 | 12.3 | 68.88
Probe 16 | 2044 | 45217.42 | 191.4587 | 129.0738 | 0.8159298 | 1.207831 | 220 | 220 | mit Isolierung eingespannt | 5.6 | 12.3 | 68.88
Probe 17 | 2048 | 45217.43 | 384.2354 | 299.7272 | 2.610825 | 2.977642 | 220 | 220 | mit Isolierung eingespannt | 5.6 | 12.3 | 68.88
Probe 18 | 2049 | 45217.43 | 892.2097 | 843.9753 | 2.565926 | 2.640742 | 220 | 220 | mit Isolierung eingespannt | 5.6 | 12.3 | 68.88
Probe 19 | 2050 | 45217.43 | 1178.05 | 918.1384 | 4.484247 | 6.459228 | 220 | 220 | mit Isolierung eingespannt | 5.6 | 12.3 | 68.88
Probe 20 | 2051 | 45217.43 | 1058.525 | 694.7923 | 3.105895 | 4.314112 | 220 | 220 | mit Isolierung eingespannt | 5.6 | 12.3 | 68.88
Probe 21 | 2052 | 45217.43 | 1397.838 | 999.7576 | 4.689318 | 5.264379 | 220 | 220 | mit Isolierung eingespannt | 5.6 | 12.3 | 68.88
Probe 23 | 2055 | 45217.43 | 601.738 | 428.0933 | 2.144284 | 3.502438 | 220.0016 | 220.0016 | mit Isolierung eingespannt | 5.6 | 12.3 | 68.88
Probe 24 | 2056 | 45217.44 | 115.7552 | 57.62053 | 1.862709 | 2.362814 | 220 | 220 | mit Isolierung eingespannt | 5.6 | 12.3 | 68.88
Probe 25 | 2057 | 45217.44 | 1927.617 | 1473.133 | 6.389148 | 6.764406 | 220 | 220 | mit Isolierung eingespannt | 5.6 | 12.3 | 68.88
Probe 26 | 2059 | 45217.44 | 97.76794 | 82.21332 | 1.537358 | 1.720865 | 220 | 220 | mit Isolierung eingespannt | 5.6 | 12.3 | 68.88
Probe 27 | 2062 | 45217.44 | 502.4516 | 249.8515 | 3.017189 | 4.009119 | 220 | 220 | mit Isolierung eingespannt | 5.6 | 12.3 | 68.88
Probe 28 | 2065 | 45217.44 | 194.1702 | 178.0974 | 2.096048 | 2.254046 | 220 | 220 | mit Isolierung eingespannt | 5.6 | 12.3 | 68.88
Probe 29 | 2068 | 45217.44 | 499.1727 | 242.5832 | 1.889461 | 2.997339 | 222.5076 | 222.5076 | mit Isolierung eingespannt | 5.6 | 12.3 | 68.88
Probe 30 | 2070 | 45217.45 | 456.9788 | 410.1661 | 2.92779 | 3.127556 | 222.5076 | 222.5076 | mit Isolierung eingespannt | 5.6 | 12.3 | 68.88
Probe 31 | 2071 | 45217.45 | 1085.143 | 817.9745 | 4.949351 | 5.23273 | 222.5076 | 222.5076 | mit Isolierung eingespannt | 5.6 | 12.3 | 68.88
Probe 32 | 2072 | 45217.45 | 365.4522 | 265.9899 | 1.872566 | 2.505931 | 222.5076 | 222.5076 | mit Isolierung eingespannt | 5.6 | 12.3 | 68.88
Probe 33 | 2074 | 45217.45 | 377.7939 | 370.3694 | 2.620925 | 2.671059 | 220 | 220 | mit Isolierung eingespannt | 5.6 | 12.3 | 68.88
Probe 34 | 2075 | 45217.45 | 1119.212 | 1038.159 | 4.007607 | 4.141052 | 220 | 220 | mit Isolierung eingespannt | 5.6 | 12.3 | 68.88
Probe 35 | 2078 | 45217.46 | 124.9945 | 117.9185 | 1.934345 | 1.992647 | 220 | 220 | mit Isolierung eingespannt | 5.6 | 12.3 | 68.88
Probe 36 | 2086 | 45217.46 | 1215.208 | 1160.988 | 3.897671 | 3.99742 | 220 | 220 | mit Isolierung eingespannt | 5.6 | 12.3 | 68.88
Probe 37 | 2088 | 45217.46 | 225.0273 | 157.7707 | 2.049201 | 2.240676 | 220 | 220 | mit Isolierung eingespannt | 5.6 | 12.3 | 68.88
Probe 38 | 2089 | 45217.46 | 1069.684 | 534.3539 | 3.946007 | 4.496229 | 220 | 220 | mit Isolierung eingespannt | 5.6 | 12.3 | 68.88
Probe 39 | 2091 | 45217.46 | 221.6725 | 199.3225 | 0.9391348 | 1.864306 | 220 | 220 | mit Isolierung eingespannt | 5.6 | 12.3 | 68.88
Probe 40 | 2093 | 45217.46 | 505.0359 | 428.5047 | 2.832661 | 3.082499 | 220 | 220 | mit Isolierung eingespannt | 5.6 | 12.3 | 68.88
Probe 41 | 2095 | 45217.46 | 312.0506 | 236.6798 | 0.9458685 | 1.021297 | 220 | 220 | mit Isolierung eingespannt | 5.6 | 12.3 | 68.88
Probe 42 | 2098 | 45217.46 | 55.19161 | 32.48198 | 0.2690278 | 1.02779 | 220 | 220 | mit Isolierung eingespannt | 5.6 | 12.3 | 68.88
Probe 43 | 2106 | 45217.46 | 878.7611 | 847.8592 | 3.655955 | 3.764273 | 220 | 220 | mit Isolierung eingespannt | 5.6 | 12.3 | 68.88

## Statistik
Serie | Probenkennung | Datum/Uhrzeit | Fmax | FBruch | dL bei Fmax | dL bei Bruch | Lc | L0 | Hinweis | a0 | b0 | S0
n = 0 |  |  | N | N | mm | mm | mm | mm |  | mm | mm | mm²
x |  | 45217.43 | 603.7177 | 479.267 | 2.79317 | 3.273082 | 220.2447 | 220.2447 |  | 5.6 | 12.3 | 68.88
s |  | 0.02200193 | 477.2747 | 414.039 | 1.361978 | 1.443599 | 0.753273 | 0.753273 |  | 0 | 0 | 0
n [%] |  | 4.865808e-05 | 79.05594 | 86.39006 | 48.76101 | 44.1052 | 0.3420164 | 0.3420164 |  | 0 | 0 | 0

## Probe 1
Probe 1 | Probe 1
Dehnung | Standardkraft
% | N
0 | 28.65702
-6.228342e-06 | 28.34503
-9.395295e-06 | 28.10086
-9.395295e-06 | 27.86139
-8.86747e-06 | 27.69136
0.0007229099 | 28.75418
0.001705932 | 29.77816
0.002960151 | 30.90681
0.004479128 | 32.00378
0.006275952 | 33.15302
0.008430008 | 34.41726
0.01104222 | 35.81041
0.01412788 | 37.26781
0.016137 | 38.29566
0.01835049 | 39.30671
0.02222114 | 40.72631
0.02624317 | 42.13128
0.03054611 | 43.4281
0.0353945 | 44.80594
0.0402581 | 46.26979
0.04404525 | 47.33211
0.04763309 | 48.44213
0.0516035 | 49.63077
0.05565498 | 50.82986
0.0596901 | 52.08143
0.06420692 | 53.38545
0.06840989 | 54.73357
0.07317521 | 56.11855
0.07783189 | 57.56187
0.08297724 | 59.09626
0.08793943 | 60.63066
0.09334395 | 62.21788
0.09847283 | 63.84605
0.1042159 | 65.5309
0.1098457 | 67.27386
0.1157309 | 69.08674
0.121761 | 70.98129
0.1276709 | 72.96065
0.130879 | 73.96556
0.1340515 | 75.00213
0.1372088 | 76.03454
0.140602 | 77.07182
0.143905 | 78.15111
0.1471798 | 79.22749
0.1506243 | 80.32826
0.1539155 | 81.4631
0.1572551 | 82.58879
0.160821 | 83.74657
0.1642963 | 84.9298
0.167863 | 86.10989
0.1715286 | 87.32921
0.175098 | 88.56525
0.1788189 | 89.81347
0.1824463 | 91.09396
0.1860395 | 92.37404
0.1898441 | 93.67556
0.1935803 | 94.99078
0.1974086 | 96.31091
0.2012499 | 97.65394
0.2049872 | 99.01532
0.2087991 | 100.3895
0.2124879 | 101.7806
0.2162245 | 103.1684
0.2200807 | 104.5529
0.2238617 | 105.9438
0.2277611 | 107.3222
0.2315409 | 108.6975
0.2352995 | 110.0515
0.2391129 | 111.398
0.2427442 | 112.7315
0.2465226 | 114.0292
0.2503278 | 115.3129
0.2541307 | 116.593
0.2580332 | 117.8967
0.2617876 | 119.2159
0.265641 | 120.5488
0.2693531 | 121.9053
0.273049 | 123.2993
0.2769498 | 124.7671
0.280702 | 126.3151
0.284564 | 127.9231
0.2883734 | 129.5771
0.2921158 | 131.2487
0.2959525 | 132.9415
0.2995888 | 134.6579
0.3033498 | 136.3943
0.3071634 | 138.147
0.3109335 | 139.8867
0.3148282 | 141.5844
0.3185777 | 143.2219
0.3224267 | 144.8221
0.3262131 | 146.3901
0.329885 | 147.9257
0.3337294 | 149.4204
0.3375071 | 150.8646
0.3413585 | 152.2558
0.3452028 | 153.6357
0.3489607 | 155.008
0.3527958 | 156.3767
0.3564439 | 157.75
0.3601647 | 159.1164
0.3640035 | 160.4874
0.3677574 | 161.8598
0.3716196 | 163.2457
0.3754323 | 164.6533
0.3792167 | 166.0942
0.3830106 | 167.5794
0.3866887 | 169.1014
0.3905084 | 170.6315
0.3943286 | 172.1531
0.398129 | 173.6629
0.402025 | 175.1684
0.40576 | 176.6506
0.409581 | 178.0877
0.4133272 | 179.4667
0.4169822 | 180.7516
0.4208157 | 181.942
0.4245559 | 183.0504
0.4284006 | 184.0939
0.436024 | 185.9313
0.443543 | 187.452
0.4511916 | 188.6403
0.4588367 | 189.3432
0.4664093 | 189.5078
0.4738004 | 189.3492
0.48137 | 188.9519
0.4890917 | 188.4292
0.496703 | 188.0339
0.5041332 | 187.7718
0.5117428 | 187.6091
0.5194115 | 187.506
0.5270255 | 187.4056
0.5344141 | 187.4104
0.541959 | 187.5555
0.5496389 | 187.8159
0.5572296 | 188.1905
0.5647598 | 188.7573
0.5724135 | 189.3457
0.5800064 | 189.9177
0.5875133 | 190.4821
0.595052 | 191.056
0.6026884 | 191.5957
0.6103091 | 192.0902
0.6177658 | 192.4197
0.6254236 | 192.5463
0.6331096 | 192.4997
0.6406713 | 192.4077
0.6480104 | 192.2922
0.6555912 | 192.232
0.6633196 | 192.2428
0.6709323 | 192.2336
0.6783966 | 191.9922
0.6860248 | 191.4127
0.6936421 | 190.5723
0.7011871 | 189.5224
0.7086831 | 188.2863
0.7162647 | 186.9788
0.7239029 | 185.7785
0.7314312 | 184.6236
0.7390656 | 183.4153
0.7467199 | 182.104
0.7542445 | 180.799
0.7616836 | 179.5404
0.7692655 | 178.3604
0.7769507 | 177.3286
0.7845869 | 176.6931
0.7919981 | 176.429
0.7996516 | 176.4716
0.8073196 | 176.7794
0.8148828 | 177.3316
0.8222739 | 178.0507
0.8298429 | 178.8516
0.8375346 | 179.5785
0.8451426 | 180.1588
0.8526885 | 180.5961
0.8602965 | 180.8689
0.8678768 | 181.0166
0.8753649 | 181.15
0.882909 | 181.2035
0.8905499 | 181.0185
0.8981751 | 180.4862
0.9056474 | 179.5146
0.9133042 | 177.9987
0.9209834 | 175.9022
0.9247204 | 174.6554
0.9285562 | 173.2311
0.9322903 | 171.6753
0.9359381 | 169.991
0.9397669 | 168.1863
0.9435115 | 166.323
0.947374 | 164.4077
0.9512252 | 162.4951
0.9550063 | 160.6277
0.9588712 | 158.833
0.9625001 | 157.1533
0.9662868 | 155.6006
0.9701361 | 154.1014
0.9738911 | 152.6029
0.9777831 | 151.124
0.9815487 | 149.5762
0.9853173 | 147.8835
0.9890193 | 146.1555
0.9926113 | 144.3739
0.9964245 | 142.4883
1.000212 | 140.504
1.004091 | 138.4194
1.007997 | 136.1457
1.011782 | 133.5912
1.015633 | 130.4164
1.019297 | 126.0537

## Probe 2
Probe 2 | Probe 2
Dehnung | Standardkraft
% | N
0 | 27.77404
-2.111302e-06 | 27.49718
-7.495123e-06 | 27.17558
-9.0786e-06 | 26.97858
-2.744693e-06 | 26.6924
0.0007889937 | 27.85918
0.001690203 | 28.89674
0.002979048 | 29.9786
0.005368197 | 31.24289
0.008123024 | 32.33632
0.01141243 | 33.4053
0.01565583 | 34.54821
0.02012398 | 35.78418
0.025502 | 37.11654
0.02964986 | 38.19487
0.0342467 | 39.29218
0.03930432 | 40.90709
0.04273698 | 42.39192
0.04665904 | 44.24759
0.04851087 | 45.31744
0.05035234 | 46.45924
0.05227817 | 47.66199
0.05441016 | 48.90304
0.05653424 | 50.12741
0.05852657 | 51.32481
0.0605113 | 52.4999
0.0626379 | 53.6902
0.06495369 | 54.86495
0.0672567 | 55.98639
0.06946691 | 57.05227
0.07171313 | 58.10167
0.07417955 | 59.13662
0.07899965 | 61.07158
0.08395731 | 62.96552
0.08900269 | 64.75975
0.09421496 | 66.5685
0.0995952 | 68.42587
0.1053357 | 70.37002
0.1081413 | 71.38551
0.110947 | 72.4352
0.1139808 | 73.51105
0.1169314 | 74.63192
0.1197566 | 75.77898
0.1228372 | 76.95653
0.1260127 | 78.17988
0.1290339 | 79.41943
0.1322267 | 80.6739
0.1355103 | 81.95934
0.1386336 | 83.25227
0.1419194 | 84.54446
0.1452495 | 85.87231
0.148411 | 87.20415
0.1517572 | 88.53316
0.1552273 | 89.8893
0.1586092 | 91.24536
0.1622166 | 92.59061
0.1658073 | 94.00969
0.1693218 | 95.4096
0.172989 | 96.84314
0.1765128 | 98.29227
0.1801292 | 99.72456
0.1839134 | 101.1893
0.1876123 | 102.6562
0.1914572 | 104.1444
0.1952202 | 105.6536
0.1989806 | 107.1738
0.2028055 | 108.6655
0.2064367 | 110.1748
0.2101891 | 111.6767
0.2139881 | 113.1845
0.21775 | 114.7039
0.2216495 | 116.2308
0.2254291 | 117.7853
0.2292325 | 119.339
0.2329934 | 120.8969
0.2366652 | 122.452
0.2405235 | 123.9968
0.2443077 | 125.5529
0.2481574 | 127.0982
0.252029 | 128.6637
0.2557538 | 130.2513
0.2595876 | 131.8338
0.2632714 | 133.4268
0.2669609 | 135.003
0.2707841 | 136.5841
0.2745403 | 138.1905
0.2784518 | 139.8157
0.2822576 | 141.4678
0.2860504 | 143.1357
0.289865 | 144.8102
0.293492 | 146.4782
0.2973548 | 148.1391
0.3011785 | 149.8015
0.3049618 | 151.4631
0.3088512 | 153.1508
0.3125734 | 154.8555
0.3164083 | 156.5665
0.3201196 | 158.2921
0.3237982 | 160.0188
0.3276407 | 161.7738
0.3313797 | 163.5375
0.335241 | 165.3254
0.3390583 | 167.1301
0.3428389 | 168.9582
0.3466883 | 170.8068
0.3503534 | 172.6632
0.3541489 | 174.5144
0.3579727 | 176.3661
0.3617661 | 178.2156
0.3656707 | 180.0587
0.369426 | 181.9312
0.3732425 | 183.7966
0.3769768 | 185.6887
0.3806103 | 187.5928
0.3844454 | 189.4969
0.3882126 | 191.3894
0.3920273 | 193.2882
0.3958886 | 195.2054
0.3996382 | 197.1475
0.4034607 | 199.0999
0.4071759 | 201.0396
0.4109029 | 202.9677
0.4147671 | 204.8826
0.4185511 | 206.7844
0.4224486 | 208.6667
0.4262538 | 210.5644
0.4300257 | 212.4668
0.433848 | 214.3761
0.4374682 | 216.2778
0.4412423 | 218.1748
0.4450453 | 220.071
0.4488083 | 221.9667
0.4526941 | 223.8637
0.4564394 | 225.7949
0.460303 | 227.8179
0.4640526 | 229.9487
0.4677376 | 232.1496
0.471641 | 234.418
0.4753993 | 236.7607
0.4792527 | 239.1458
0.4830803 | 241.6061
0.486828 | 244.1395
0.4906575 | 246.7493
0.4943092 | 249.4243
0.498061 | 252.0488
0.5018631 | 254.6142
0.5055973 | 257.1478
0.5095079 | 259.6568
0.5133024 | 262.1503
0.5171258 | 264.6115
0.5209017 | 267.0535
0.524564 | 269.4684
0.5284211 | 271.8634
0.5322172 | 274.2192
0.5360248 | 276.5411
0.5398812 | 278.8656
0.5436317 | 281.1775
0.547484 | 283.4715
0.5511688 | 285.7454
0.5548392 | 288.0099
0.5586581 | 290.2424
0.5623899 | 292.4644
0.5662622 | 294.6666
0.5701119 | 296.8466
0.5739032 | 299.023
0.5777179 | 301.1833
0.5813846 | 303.3403
0.5851894 | 305.4915
0.589015 | 307.6532
0.5928121 | 309.8094
0.5967225 | 311.9872
0.6004756 | 314.1837
0.6042914 | 316.3858
0.608044 | 318.6151
0.6116818 | 320.8719
0.6155033 | 323.1354
0.6192437 | 325.4281
0.6230819 | 327.8271
0.6269435 | 330.369
0.6307141 | 333.0336
0.6345803 | 335.8036
0.6382457 | 338.6913
0.6420143 | 341.664
0.645887 | 344.7449
0.6496347 | 347.9048
0.6535326 | 351.1598
0.6572988 | 354.5141
0.6610862 | 357.839
0.6648542 | 361.1214
0.6684705 | 364.3763
0.6722787 | 367.6119
0.6760435 | 370.8334
0.67987 | 374.0164
0.6837668 | 377.1927
0.6875286 | 380.3662
0.6913804 | 383.5105
0.6950882 | 386.632
0.6988131 | 389.7001
0.7026817 | 392.6897
0.7064621 | 395.6257
0.7103351 | 398.548
0.7141172 | 401.4895
0.7178883 | 404.4565
0.7216918 | 407.429
0.7253195 | 410.4143
0.7290936 | 413.4198
0.7329114 | 416.44
0.7366799 | 419.4845
0.7405671 | 422.5864
0.7443494 | 425.747
0.7481653 | 428.9028
0.7519283 | 432.0089
0.7556192 | 435.0776
0.7594859 | 438.1007
0.7632647 | 441.0799
0.7671145 | 443.9852
0.7709615 | 446.8414
0.7746802 | 449.6703
0.7785128 | 452.4501
0.7821924 | 455.1738
0.7859009 | 457.7981
0.7897317 | 460.3835
0.7934816 | 462.9337
0.7973797 | 465.4294
0.8011712 | 467.9005
0.8049884 | 470.3254
0.8087987 | 472.6951
0.8124519 | 475.0228
0.8163154 | 477.275
0.8201202 | 479.461
0.823908 | 481.5953
0.8277808 | 483.6417
0.8315202 | 485.3956
0.8353522 | 486.7249
0.839043 | 487.8009
0.8465294 | 489.4986
0.854168 | 490.5618
0.8617939 | 491.199
0.869306 | 491.5471
0.8769351 | 492.1139
0.8845701 | 492.0811
0.8921487 | 490.6331
0.8958998 | 489.3142
0.8995463 | 487.9224
0.9033708 | 486.5853
0.9071425 | 485.3321
0.9109745 | 484.2015
0.9186275 | 482.4068
0.9261578 | 481.6232
0.9337565 | 482.9453
0.9414128 | 484.7091
0.9489753 | 485.3232
0.9564167 | 485.9061
0.9639901 | 486.9917
0.9716748 | 488.2662
0.9792894 | 489.7376
0.983012 | 490.7663
0.9867008 | 491.8294
0.9943345 | 493.3017
1.002011 | 494.2346
1.009552 | 494.8912
1.016883 | 495.5459
1.024495 | 497.3022
1.028425 | 498.7238
1.032227 | 500.3507
1.036066 | 502.062
1.039825 | 503.8528
1.043492 | 505.7971
1.047337 | 507.9123
1.051137 | 510.1038
1.054984 | 512.2982
1.058832 | 514.4761
1.06257 | 516.6685
1.066408 | 518.8559
1.070087 | 521.0527
1.0738 | 523.2686
1.077663 | 525.4558
1.081421 | 527.5963
1.085293 | 529.7126
1.089099 | 531.8787
1.092867 | 534.1028
1.09667 | 536.3389
1.100338 | 538.5546
1.104155 | 540.7437
1.107986 | 542.9274
1.111782 | 545.1066
1.115681 | 547.2999
1.11942 | 549.5257
1.123229 | 551.7331
1.126964 | 553.9324
1.130596 | 556.1038
1.13442 | 558.2524
1.138176 | 560.4111
1.141997 | 562.5787
1.145836 | 564.7706
1.149621 | 567.0063
1.153479 | 569.2554
1.157138 | 571.5161
1.160918 | 573.7605
1.164794 | 575.9915
1.168555 | 578.2005
1.172445 | 580.4009
1.176219 | 582.6266
1.180036 | 584.8521
1.183817 | 587.0926
1.187453 | 589.314
1.191264 | 591.5259
1.195028 | 593.7263
1.198861 | 595.9284
1.202746 | 598.1785
1.206476 | 600.4688
1.210317 | 602.7625
1.214011 | 605.0481
1.217735 | 607.3185
1.221612 | 609.5668
1.225398 | 611.8176
1.229293 | 614.059
1.233068 | 616.3416
1.236836 | 618.6412
1.240643 | 620.9415
1.244258 | 623.2512
1.248038 | 625.562
1.25185 | 627.8755
1.255613 | 630.1892
1.259499 | 632.5176
1.263273 | 634.8693
1.267099 | 637.2332
1.270852 | 639.5739
1.274543 | 641.8945
1.278408 | 644.1797
1.282198 | 646.4493
1.286059 | 648.7014
1.289901 | 650.965
1.293636 | 653.2588
1.297472 | 655.5421
1.301155 | 657.8387
1.304853 | 660.1193
1.308665 | 662.3889
1.312408 | 664.6532
1.316288 | 666.8948
1.320084 | 669.1526
1.323909 | 671.4053
1.327716 | 673.6353
1.331375 | 675.8311
1.335234 | 677.9884
1.339052 | 680.1298
1.342867 | 682.2383
1.346742 | 684.3428
1.350479 | 686.4641
1.354318 | 688.5742
1.358018 | 690.6705
1.361702 | 692.7265
1.365517 | 694.7491
1.36924 | 696.7301
1.373125 | 698.6634
1.37695 | 700.5865
1.380736 | 702.4637
1.38456 | 704.2883
1.388224 | 706.0614
1.392019 | 707.7994
1.395861 | 709.5016
1.399666 | 711.1592
1.403543 | 712.8181
1.407291 | 714.5085
1.411125 | 716.2104
1.414856 | 717.9028
1.418469 | 719.6036
1.422273 | 721.315
1.426022 | 723.0389
1.429846 | 724.7668
1.433724 | 726.5338
1.437505 | 728.3584
1.441332 | 730.1974
1.445048 | 732.04
1.448813 | 733.8917
1.452676 | 735.7518
1.456455 | 737.6339
1.460342 | 739.5189
1.464135 | 741.4468
1.467911 | 743.4005
1.47171 | 745.35
1.475335 | 747.2999
1.479097 | 749.2216
1.482883 | 751.126
1.48667 | 753.0143
1.49057 | 754.9013
1.494339 | 756.7933
1.498199 | 758.6586
1.501921 | 760.4962
1.505633 | 762.2846
1.509533 | 764.0279
1.513291 | 765.7492
1.517155 | 767.4256
1.520949 | 769.1127
1.52469 | 770.7426
1.52851 | 772.3211
1.532154 | 773.8546
1.535919 | 775.2991
1.539717 | 776.6571
1.543489 | 777.9031
1.547405 | 779.0796
1.551186 | 780.2025
1.555024 | 781.2567
1.558792 | 782.2604
1.566304 | 784.2009
1.573939 | 785.9899
1.581526 | 787.8695
1.589014 | 789.8234
1.596552 | 791.6282
1.604162 | 793.1452
1.611806 | 794.562
1.619288 | 795.8818
1.626929 | 797.0256
1.634609 | 797.9942
1.642161 | 798.6913
1.649534 | 798.5344
1.657122 | 797.1678
1.660987 | 795.9476
1.664827 | 794.046875
1.668604 | 791.1125
1.672467 | 786.2462
1.676128 | 773.6923
1.679923 | 745.9597
1.683792 | 710.216

## Probe 3
Probe 3 | Probe 3
Dehnung | Standardkraft
% | N
0 | 28.33503
-4.96156e-06 | 28.06488
-7.917384e-06 | 27.80982
-7.495123e-06 | 27.5836
-6.967297e-06 | 27.37401
2.491337e-05 | 27.38992
0.0009961125 | 28.62578
0.002070871 | 29.67495
0.003525769 | 30.71434
0.005891906 | 31.97986
0.008679986 | 33.24222
0.01116562 | 34.3034
0.01428064 | 35.44861
0.01755653 | 36.70255
0.02104219 | 38.0666
0.02523186 | 39.54296875
0.02798151 | 40.61496
0.03082596 | 41.73495
0.03409479 | 42.87688
0.03738948 | 44.11336
0.04059992 | 45.38427
0.04428541 | 46.71075
0.04804216 | 48.10005
0.0518084 | 49.5435
0.05611841 | 51.06581
0.0601035 | 52.61986
0.06463287 | 54.28234
0.06895513 | 55.98658
0.07364719 | 57.7956
0.07846634 | 59.61524
0.08347234 | 61.55059
0.08852426 | 63.48624
0.09386396 | 65.49503
0.0965091 | 66.51481
0.09903106 | 67.56071
0.1017867 | 68.6223
0.1046994 | 69.70478
0.1074619 | 70.80399
0.110296 | 71.91982
0.1133818 | 73.04532
0.1163509 | 74.19521
0.1192438 | 75.36438
0.1223622 | 76.55035
0.1254071 | 77.77163
0.1283392 | 78.99326
0.13152 | 80.23377
0.1347742 | 81.51144
0.1379078 | 82.79803
0.1412497 | 84.08633
0.1446095 | 85.41686
0.1478475 | 86.76322
0.1512802 | 88.11245
0.1546466 | 89.51382
0.1579144 | 90.91079
0.1614378 | 92.32446
0.1649803 | 93.77162
0.1684922 | 95.21149
0.1721903 | 96.67981
0.1758185 | 98.1722
0.1794822 | 99.66914
0.1832018 | 101.1772
0.1868157 | 102.6863
0.1905893 | 104.146
0.194383 | 105.5519
0.1981644 | 106.8854
0.2020612 | 108.1317
0.2057914 | 109.3282
0.2096033 | 110.5371
0.213334 | 111.8404
0.2169669 | 113.2119
0.220811 | 114.6343
0.2245818 | 116.0615
0.2284311 | 117.5023
0.2322691 | 118.9814
0.2360184 | 120.5135
0.2398705 | 122.1001
0.2435165 | 123.7016
0.2473149 | 125.2793
0.2512009 | 126.816
0.2549479 | 128.2902
0.2588495 | 129.7132
0.2626031 | 131.1201
0.2664026 | 132.5284
0.2701775 | 133.9749
0.2738015 | 135.4295
0.2776235 | 136.8779
0.2813715 | 138.3145
0.2851821 | 139.7013
0.2890558 | 141.0329
0.2928125 | 142.3288
0.2966829 | 143.6023
0.3003892 | 144.8876
0.3041261 | 146.1684
0.3079857 | 147.4697
0.3117445 | 148.8413
0.3156464 | 150.334
0.3194381 | 151.9702
0.3232271 | 153.7098
0.3270315 | 155.5169
0.3306577 | 157.3804
0.334439 | 159.3066
0.3382412 | 161.2755
0.3420057 | 163.3102
0.3458903 | 165.4467
0.3496563 | 167.6434
0.3534644 | 169.8556
0.3572166 | 172.0666
0.3609051 | 174.287
0.364768 | 176.54
0.3685508 | 178.8263
0.3724175 | 181.1435
0.3762673 | 183.5218
0.3799952 | 185.9237
0.3838439 | 188.2811
0.3875215 | 190.6098
0.391226 | 192.9162
0.3950514 | 195.2182
0.3987824 | 197.5168
0.4026664 | 199.8174
0.4064646 | 202.1418
0.410304 | 204.4722
0.414099 | 206.8105
0.4177313 | 209.1548
0.4216035 | 211.503
0.4254102 | 213.8445
0.4292102 | 216.1498
0.4330957 | 218.4662
0.4368308 | 220.8125
0.4406727 | 223.1575
0.4443703 | 225.518
0.4480354 | 227.8724
0.4518511 | 230.2172
0.4555895 | 232.5419
0.4594762 | 234.8414
0.4632969 | 237.1449
0.467081 | 239.4436
0.4709336 | 241.7292
0.4746013 | 243.9739
0.4784008 | 246.1785
0.4822266 | 248.3203125
0.4860026 | 250.3895
0.489883 | 252.4089
0.4936286 | 254.3958
0.4974675 | 256.3293
0.5012102 | 258.1964
0.5048368 | 259.9963
0.508663 | 261.718
0.5124122 | 263.3614
0.5162306 | 264.9416
0.5201113 | 266.4949
0.5238857 | 268.0674
0.5277294 | 269.6743
0.5314273 | 271.3136
0.5351724 | 273.0038
0.5390156 | 274.7545
0.5427873 | 276.5857
0.5467016 | 278.5004
0.5504895 | 280.5299
0.554272 | 282.6461
0.5580799 | 284.8519
0.5616992 | 287.116
0.5654805 | 289.3948
0.5692565 | 291.6921
0.5730443 | 293.9787
0.5769479 | 296.2836
0.5807027 | 298.6026
0.584569 | 300.9248
0.5882952 | 303.2492
0.5919989 | 305.5605
0.5958999 | 307.8513
0.599642 | 310.127
0.6035098 | 312.372
0.6073342 | 314.6298
0.6110839 | 316.8983
0.6148906 | 319.1544
0.6185073 | 321.3988
0.6222624 | 323.6279
0.6260697 | 325.8451
0.6298543 | 328.0435
0.6337685 | 330.2885
0.637535 | 332.5813
0.6413638 | 334.9033
0.6451215 | 337.238
0.6488007 | 339.5705
0.6526654 | 341.9072
0.6564591 | 344.2307
0.6603097 | 346.5154
0.664146 | 348.7897
0.6678803 | 351.017
0.6717119 | 353.1462
0.6753748 | 355.1786
0.6790879 | 357.1127
0.6829262 | 358.9111
0.6866689 | 360.5278
0.6905403 | 361.9471
0.6943609 | 363.1708
0.6981536 | 364.1938
0.7056387 | 365.6228
0.7132865 | 366.3396
0.7209805 | 366.3923
0.7285111 | 366.2057
0.7358984 | 366.0668
0.7434997 | 366.0678
0.7511778 | 366.2292
0.7588223 | 366.7222
0.7662864 | 367.4816
0.7738912 | 368.3815
0.7815362 | 369.4487
0.7890913 | 370.6077
0.7965332 | 371.7725
0.8041292 | 372.8342
0.8117771 | 373.7939
0.8193385 | 374.6501
0.8269274 | 375.5903
0.8345784 | 376.6194
0.8421413 | 377.8226
0.8495604 | 379.268
0.8571481 | 380.9339
0.8648231 | 382.7078
0.8724127 | 384.5853
0.8798789 | 386.6026
0.8837312 | 387.6203
0.8875014 | 388.6401
0.8913674 | 389.6612
0.8952204 | 390.6831
0.898976 | 391.7062
0.9028019 | 392.7331
0.9064543 | 393.7743
0.9101752 | 394.8083
0.9140063 | 395.8276
0.9177481 | 396.8429
0.9216431 | 397.8766
0.9254297 | 398.951
0.9292711 | 400.0239
0.9330654 | 401.1202
0.9366932 | 402.2432
0.9405523 | 403.3672
0.9443565 | 404.4879
0.9481627 | 405.611
0.9520186 | 406.7641
0.9557508 | 407.936
0.9595679 | 409.11
0.9632268 | 410.2895
0.9668851 | 411.4449
0.9707172 | 412.5814
0.9744724 | 413.6906
0.9783855 | 414.7674
0.9822194 | 415.8712
0.9860401 | 416.9745
0.9898657 | 418.0856
0.9935112 | 419.2032
0.9973166 | 420.3607
1.001147 | 421.55
1.004963 | 422.7879
1.00884 | 424.0853
1.012582 | 425.4394
1.016422 | 426.8558
1.020155 | 428.2983
1.023819 | 429.7593
1.02766 | 431.237
1.031404 | 432.7355
1.035236 | 434.2112
1.039093 | 435.6995
1.042844 | 437.2037
1.046669 | 438.7078
1.050381 | 440.2147
1.054143 | 441.7077
1.057994 | 443.1969
1.061762 | 444.6949
1.065656 | 446.1895
1.069442 | 447.7101
1.073216 | 449.2531
1.077009 | 450.8197
1.080632 | 452.4105
1.084415 | 454.0026
1.088202 | 455.6195
1.092003 | 457.2444
1.095879 | 458.9067
1.099633 | 460.5998
1.103497 | 462.3102
1.107209 | 464.0379
1.110917 | 465.7583
1.114795 | 467.4602
1.118553 | 469.1434
1.122432 | 470.7964
1.126252 | 472.4388
1.130029 | 474.0587
1.133843 | 475.6395
1.137473 | 477.1939
1.141245 | 478.7028
1.145058 | 480.1758
1.148834 | 481.6133
1.152732 | 483.0482
1.156479 | 484.4877
1.160303 | 485.9328
1.164054 | 487.3801
1.167742 | 488.8391
1.17161 | 490.2994
1.175397 | 491.7525
1.179246 | 493.2191
1.183081 | 494.7149
1.186833 | 496.2393
1.190659 | 497.7991
1.194308 | 499.4116
1.198033 | 501.0459
1.20187 | 502.7208
1.205606 | 504.4058
1.209481 | 506.1342
1.213281 | 507.9266
1.217067 | 509.7522
1.220883 | 511.5846
1.224565 | 513.4218
1.228384 | 515.2338
1.232205 | 517.0357
1.236016 | 518.8051
1.239897 | 520.5377
1.24364 | 522.2847
1.247473 | 524.0021
1.251217 | 525.6943
1.254868 | 527.3522
1.258675 | 529.0015
1.262415 | 530.6224
1.266267 | 532.2115
1.270099 | 533.7789
1.273883 | 535.318
1.277741 | 536.8177
1.281399 | 538.2911
1.285202 | 539.7032
1.289072 | 541.0543
1.292831 | 542.3289
1.296727 | 543.5214
1.300501 | 544.7194
1.304326 | 545.8839
1.308084 | 547.0187
1.311716 | 548.1322
1.31552 | 549.1979
1.323092 | 551.1152
1.330722 | 552.6021
1.338259 | 552.6401
1.342007 | 551.3943
1.345883 | 549.3079
1.349655 | 546.195
1.353534 | 541.6526
1.357323 | 535.809
1.361133 | 528.25
1.364918 | 518.1252
1.36851 | 505.1452
1.372278 | 489.9246
1.376056 | 472.8989

## Probe 4
Probe 4 | Probe 4
Dehnung | Standardkraft
% | N
0 | 28.07617
-7.283993e-06 | 27.75332
-9.395295e-06 | 27.44197
-7.811819e-06 | 27.16451
-8.445209e-06 | 26.95407
0.0007501457 | 27.99981
0.001663495 | 29.06171
0.002884145 | 30.19423
0.00523698 | 31.50316
0.008010387 | 32.74387
0.01129515 | 34.08876
0.01420431 | 35.23902
0.01764753 | 36.5101
0.02107639 | 37.96067
0.02357385 | 38.96223
0.02650898 | 40.03854
0.02937455 | 41.19677
0.03228688 | 42.38829
0.03569589 | 43.62833
0.03909235 | 44.96889
0.04242113 | 46.33634
0.04630951 | 47.76988
0.04997484 | 49.28859
0.05381794 | 50.86214
0.05815963 | 52.51032
0.06222789 | 54.21914
0.0669002 | 55.98989
0.07127545 | 57.79164
0.07618159 | 59.6782
0.08076861 | 61.58567
0.08324833 | 62.58772
0.08592378 | 63.60503
0.08848067 | 64.62131
0.0909681 | 65.67142
0.09372747 | 66.74495
0.09654954 | 67.81722
0.0991854 | 68.90074
0.1018908 | 70.01025
0.1048226 | 71.14053
0.1076029 | 72.28999
0.110292 | 73.4569
0.1132591 | 74.63099
0.1163072 | 75.82639
0.1192226 | 77.03848
0.1222635 | 78.25714
0.1254431 | 79.49322
0.1284645 | 80.75642
0.1315935 | 82.0125
0.1348629 | 83.29462
0.1379388 | 84.601
0.1410746 | 85.91953
0.1444585 | 87.26911
0.147755 | 88.65164
0.1511155 | 90.03762
0.1546402 | 91.46517
0.158046 | 92.93368
0.1615265 | 94.40873
0.1650605 | 95.93063
0.1684891 | 97.4809
0.1720912 | 99.04799
0.1757793 | 100.6273
0.1794312 | 102.2189
0.183266 | 103.8214
0.1869827 | 105.4364
0.1907167 | 107.058
0.1944752 | 108.6946
0.1980802 | 110.324
0.2018769 | 111.93
0.2056646 | 113.4914
0.2094539 | 114.992
0.2133368 | 116.4473
0.2170712 | 117.8665
0.220944 | 119.2801
0.2246459 | 120.7333
0.2283479 | 122.2405
0.2322599 | 123.796
0.2360002 | 125.3809
0.2398788 | 126.9881
0.2436761 | 128.6347
0.2474343 | 130.3083
0.2512611 | 132.0053
0.2548814 | 133.7098
0.2586552 | 135.4119
0.2624496 | 137.0941
0.2662228 | 138.6997
0.2701214 | 140.2214
0.273874 | 141.6809
0.277733 | 143.1053
0.2814916 | 144.5357
0.2851722 | 145.9744
0.289028 | 147.4203
0.2927975 | 148.8438
0.2966622 | 150.231
0.3005186 | 151.6006
0.304275 | 152.9578
0.3081045 | 154.3255
0.3117433 | 155.7087
0.3154767 | 157.1285
0.319318 | 158.5523
0.3230576 | 159.9693
0.3269232 | 161.3964
0.330733 | 162.8236
0.3345192 | 164.243
0.3383068 | 165.6164
0.341974 | 166.9338
0.3457992 | 168.1743
0.3496145 | 169.3202
0.3573332 | 171.1375
0.3648843 | 172.2738
0.3722837 | 172.7479
0.3798605 | 172.5823
0.3875456 | 172.1846
0.3951822 | 171.7332
0.4026356 | 171.3229
0.4102541 | 171.0481
0.4179153 | 171.0571
0.4254729 | 171.2619
0.4329224 | 171.641
0.4404973 | 172.2425
0.448148 | 173.0698
0.4556995 | 174.0422
0.4632908 | 175.0135
0.4709198 | 175.9748
0.478519 | 177.0425
0.4859326 | 178.2016
0.4935006 | 179.482
0.5011716 | 180.8492
0.5087808 | 182.3352
0.5162035 | 183.8964
0.5238462 | 185.5089
0.5315733 | 187.1246
0.5391604 | 188.7973
0.5465153 | 190.5765
0.5540878 | 192.416
0.5617741 | 194.2946
0.5693939 | 196.2616
0.5730503 | 197.2676
0.5769298 | 198.2751
0.5845175 | 200.2443
0.5921513 | 202.2445
0.5959761 | 203.2759
0.5996238 | 204.3268
0.603315 | 205.38
0.6071508 | 206.453
0.610897 | 207.5466
0.6148017 | 208.6689
0.6186102 | 209.8156
0.6224061 | 210.993
0.6262161 | 212.1723
0.6298737 | 213.3564
0.6337071 | 214.5576
0.6375325 | 215.7656
0.6413422 | 216.9697
0.6452162 | 218.1852
0.6489395 | 219.4095
0.6527748 | 220.6335
0.6564877 | 221.8784
0.6601397 | 223.129
0.6639833 | 224.3768
0.6677298 | 225.6205
0.6715646 | 226.8372
0.6754286 | 228.0625
0.6791985 | 229.3019
0.6830346 | 230.5268
0.6867222 | 231.727
0.6904855 | 232.9223
0.6943474 | 234.1053
0.698125 | 235.2689
0.7020263 | 236.4205
0.705779 | 237.5991
0.7095586 | 238.7832
0.713353 | 239.9693
0.7169768 | 241.1641
0.7207791 | 242.3636
0.7245709 | 243.582
0.7283726 | 244.7959
0.7322416 | 246.0232
0.7360005 | 247.2654
0.7398712 | 248.5237
0.7435837 | 249.7949
0.7473064 | 251.0759
0.7512029 | 252.3667
0.7549414 | 253.649
0.7588191 | 254.9453
0.7626135 | 256.2808
0.7663677 | 257.6161
0.7701813 | 258.9571
0.7738145 | 260.3236
0.7775756 | 261.6955
0.781369 | 263.0737
0.7851491 | 264.4482
0.7890708 | 265.834
0.7928363 | 267.2278
0.7966755 | 268.6033
0.8004285 | 269.9644
0.8041182 | 271.3234
0.807975 | 272.6951
0.8117498 | 274.0613
0.8156072 | 275.4343
0.8194305 | 276.8255
0.8231809 | 278.2018
0.8270223 | 279.5604
0.8306641 | 280.9212
0.8343911 | 282.2801
0.8382254 | 283.6219
0.8419638 | 284.9466
0.8458427 | 286.2483
0.8496556 | 287.5431
0.8534738 | 288.8091
0.8572827 | 290.0435
0.8609475 | 291.2951
0.8647654 | 292.55
0.8685746 | 293.7918
0.8723996 | 295.0266
0.8762792 | 296.2737
0.880011 | 297.5237
0.8838441 | 298.7915
0.8875592 | 300.0649
0.8912248 | 301.3344
0.895072 | 302.5856
0.8988 | 303.8345
0.9026666 | 305.0741
0.9065097 | 306.3276
0.9103014 | 307.5811
0.9141365 | 308.8362
0.9177681 | 310.0934
0.9215729 | 311.3222
0.9254156 | 312.5571
0.929193 | 313.8032
0.933085 | 315.0901
0.9368291 | 316.3922
0.9406267 | 317.7112
0.944336 | 319.0629
0.9479503 | 320.4269
0.9517736 | 321.8037
0.9555429 | 323.1871
0.9594124 | 324.5679
0.96329 | 325.9568
0.9670626 | 327.3384
0.9709242 | 328.723
0.974608 | 330.1113
0.9783647 | 331.4798
0.9822121 | 332.8199
0.9859874 | 334.1318
0.9898745 | 335.4371
0.993656 | 336.7378
0.9974758 | 338.0218
1.001258 | 339.2871
1.004883 | 340.519
1.00869 | 341.71
1.012477 | 342.8549
1.016265 | 343.9605
1.020159 | 345.0427
1.023917 | 346.1179
1.027742 | 347.153
1.031468 | 348.1596
1.039034 | 350.0059
1.046695 | 351.7266
1.054259 | 353.369
1.061729 | 354.9373
1.06928 | 356.3991
1.076936 | 357.8094
1.084531 | 359.1263
1.091963 | 360.2552
1.099628 | 361.1608
1.107331 | 361.8365
1.114922 | 362.2882
1.122292 | 362.4352
1.129863 | 362.3303
1.137557 | 361.9797
1.145165 | 361.4117
1.152641 | 360.5551
1.160282 | 359.3557
1.167897 | 357.818
1.175435 | 355.7015
1.179087 | 354.3262
1.182943 | 352.7133
1.18668 | 350.8321
1.190517 | 348.659
1.194369 | 346.0961
1.19813 | 342.9661
1.201968 | 339.216
1.205653 | 328.749

## Probe 5
Probe 5 | Probe 5
Dehnung | Standardkraft
% | N
0 | 28.26369
-3.694779e-06 | 27.93426
-4.855995e-06 | 27.7316
-2.216867e-06 | 27.49631
-3.166953e-06 | 27.28318
0.0004196213 | 27.84829
0.001513593 | 28.95415
0.002714079 | 29.99056
0.005017932 | 31.29994
0.007709421 | 32.48924
0.01086402 | 33.66733
0.01489492 | 34.95046
0.01828398 | 35.97087
0.0217992 | 37.05942
0.02609823 | 38.15996
0.03027534 | 39.3066
0.03510652 | 40.38639
0.03998521 | 41.43709
0.04542076 | 42.42789
0.05102353 | 43.39768
0.05736029 | 44.37811
0.06364858 | 45.36333
0.07030679 | 46.74407
0.07509765 | 48.04001
0.07988619 | 49.58623
0.08501813 | 51.40942
0.08760258 | 52.43434
0.0900633 | 53.51124
0.09269694 | 54.60532
0.09548787 | 55.71278
0.09811549 | 56.85611
0.1006731 | 58.02683
0.1034884 | 59.23004
0.1063948 | 60.46846
0.1091633 | 61.75627
0.1120523 | 63.07058
0.1151426 | 64.40939
0.1180907 | 65.78751
0.1210401 | 67.19395
0.1242018 | 68.61729
0.1272321 | 70.07191
0.1301947 | 71.55482
0.1334699 | 73.06419
0.1367252 | 74.62125
0.1398655 | 76.18739
0.143259 | 77.77528
0.1466019 | 79.40421
0.1498608 | 81.03436
0.1533392 | 82.68258
0.15667 | 84.35351
0.1600024 | 86.00017
0.1635666 | 87.65345
0.1670516 | 89.28741
0.1706859 | 90.88225
0.1744205 | 92.46976
0.1780222 | 94.02269
0.1817783 | 95.54156
0.1854375 | 97.02888
0.1890738 | 98.4728
0.1929011 | 99.90534
0.1966431 | 101.3141
0.2004825 | 102.6977
0.2042967 | 104.0965
0.2080522 | 105.4909
0.2118943 | 106.8948
0.2155436 | 108.3165
0.2192823 | 109.7411
0.2230966 | 111.1696
0.2268287 | 112.6134
0.2307236 | 114.0717
0.2345327 | 115.5517
0.2383128 | 117.048
0.2420946 | 118.5593
0.2457607 | 120.0786
0.2495955 | 121.5887
0.2534092 | 123.1132
0.2572393 | 124.6355
0.2611395 | 126.1726
0.2648693 | 127.7229
0.2686762 | 129.2755
0.2723931 | 130.8326
0.2760551 | 132.399
0.2798999 | 133.9667
0.283659 | 135.5363
0.2875348 | 137.1273
0.2913502 | 138.7459
0.2951181 | 140.3822
0.2989778 | 142.0352
0.3026087 | 143.7025
0.3064261 | 145.3821
0.3102783 | 147.09
0.3140466 | 148.7894
0.3179469 | 150.5026
0.3216834 | 152.2417
0.3255122 | 153.9979
0.3292463 | 155.7825
0.3328946 | 157.5792
0.336738 | 159.3877
0.3404702 | 161.2021
0.3443006 | 163.0131
0.348153 | 164.8601
0.3519162 | 166.7317
0.3557918 | 168.6229
0.3594664 | 170.5265
0.363215 | 172.4221
0.3670717 | 174.301
0.3708607 | 176.1612
0.3747644 | 178.0281
0.3785263 | 179.9079
0.3823345 | 181.7943
0.3861053 | 183.6749
0.3897373 | 185.5505
0.3935598 | 187.4086
0.3973343 | 189.2709
0.401108 | 191.1163
0.404992 | 192.9599
0.408746 | 194.806
0.4125599 | 196.6475
0.4162952 | 198.4818
0.4200056 | 200.3031
0.4238715 | 202.1256
0.4276481 | 203.9703
0.4315336 | 205.8415
0.4353578 | 207.76
0.4390857 | 209.7304
0.4429277 | 211.7442
0.4465944 | 213.8156
0.4503388 | 215.9196
0.4541544 | 218.0585
0.4578927 | 220.2231
0.461773 | 222.4211
0.4655352 | 224.6996
0.4693864 | 227.0501
0.4731662 | 229.4991
0.476823 | 232.0615
0.4807245 | 234.7163
0.4845124 | 237.4694
0.4883304 | 240.2871
0.49219 | 243.1953
0.4959243 | 246.2028
0.4997691 | 249.2914
0.5034414 | 252.4358
0.5071404 | 255.5959
0.5109517 | 258.748
0.5146805 | 261.8305
0.5185801 | 264.8502
0.5223907 | 267.8398
0.5262096 | 270.7927
0.5300234 | 273.723
0.5336705 | 276.6109
0.5374999 | 279.4327
0.541311 | 282.1669
0.5451068 | 284.8069
0.548982 | 287.3841
0.5527295 | 289.9454
0.5565873 | 292.4835
0.560299 | 295.0184
0.5639377 | 297.5552
0.5677578 | 300.0854
0.5714931 | 302.6354
0.5753446 | 305.1947
0.5792095 | 307.8138
0.5829826 | 310.521
0.5868068 | 313.3012
0.5904867 | 316.146
0.5942634 | 319.0698
0.598102 | 322.063
0.6018832 | 325.1135
0.6058024 | 328.2243
0.6095807 | 331.4152
0.6133833 | 334.6774
0.6171637 | 337.9703
0.6207784 | 341.2811
0.6245765 | 344.5892
0.6283503 | 347.8969
0.6321665 | 351.1817
0.6360396 | 354.4674
0.6397919 | 357.7626
0.6436645 | 361.0317
0.6473552 | 364.2883
0.6510858 | 367.507
0.6549744 | 370.7096
0.6587354 | 373.9029
0.6626132 | 377.0624
0.6664107 | 380.255
0.6701813 | 383.4723
0.6739726 | 386.6889
0.6775855 | 389.9097
0.6813622 | 393.1134
0.6851488 | 396.3051
0.6889512 | 399.4765625
0.6928614 | 402.6553
0.6966271 | 405.853
0.7004705 | 409.0619
0.7042001 | 412.2724
0.7079032 | 415.4603
0.7117655 | 418.6217
0.7155474 | 421.7613
0.7194173 | 424.874
0.7232347 | 428.0109
0.7269887 | 431.1558
0.7308058 | 434.2923
0.7344463 | 437.4317
0.7381832 | 440.5578
0.7420102 | 443.6732
0.7457525 | 446.7635
0.7496375 | 449.8309
0.7534384 | 452.9196
0.7572443 | 456.0349
0.761039 | 459.1352
0.7647184 | 462.2328
0.7685627 | 465.3261
0.7723788 | 468.3896
0.7762025 | 471.437
0.780061 | 474.4686
0.7837801 | 477.5398
0.7876179 | 480.6252
0.7913243 | 483.7007
0.7949933 | 486.7566
0.7988207 | 489.7802
0.8025716 | 492.7833
0.8064562 | 495.753
0.8102621 | 498.746
0.8140614 | 501.7231
0.8179091 | 504.683
0.8215685 | 507.6086
0.8254028 | 510.4563
0.8292363 | 513.269
0.8330043 | 516.0375
0.8368804 | 518.7708
0.840615 | 521.5013
0.8444314 | 524.1759
0.8481547 | 526.7889
0.8518112 | 529.341
0.8556336 | 531.8032
0.8593719 | 534.1917
0.8632399 | 536.5072
0.8671017 | 538.7665
0.8708617 | 540.9163
0.8747179 | 542.81
0.8784082 | 544.0044
0.88219 | 539.9675
0.8860321 | 533.0153
0.8897942 | 527.3563
0.8936909 | 522.6517
0.8974405 | 519.0825
0.9012727 | 516.6462
0.9050865 | 514.9859
0.9124753 | 513.8765
0.9200234 | 521.2552
0.92391 | 530.9116
0.9276794 | 539.5964
0.9315084 | 547.5583
0.9352379 | 554.6463
0.9389615 | 560.8455
0.9428178 | 566.5374
0.9465796 | 571.8125
0.950467 | 576.6023
0.9542904 | 581.2094
0.9580584 | 585.7886
0.9618928 | 590.1905
0.9655284 | 594.4481
0.969269 | 598.6989
0.9730781 | 602.9048
0.9768374 | 607.0399
0.9807473 | 611.1262
0.9845191 | 615.2741
0.9883632 | 619.4527
0.9921143 | 623.591
0.995768 | 627.6839
0.9996491 | 631.7731
1.003429 | 635.8672
1.007261 | 639.876
1.011115 | 643.9015
1.014854 | 647.9738
1.018662 | 651.9855
1.022279 | 655.9498
1.025988 | 659.8803
1.029812 | 663.7983
1.033578 | 667.654
1.037513 | 671.518
1.041323 | 675.446
1.045133 | 679.3801
1.048922 | 683.2637
1.05258 | 687.1284
1.05642 | 690.9982
1.060248 | 694.8289
1.064073 | 698.6348
1.067926 | 702.4194
1.07167 | 706.2168
1.075525 | 709.9804
1.079226 | 713.7137
1.0829 | 717.4598
1.086741 | 721.2107
1.090492 | 724.9443
1.094344 | 728.654
1.098179 | 732.399
1.101946 | 736.1575
1.105762 | 739.9332
1.109442 | 743.7327
1.113224 | 747.5288
1.117069 | 751.2946
1.120858 | 755.023
1.124757 | 758.72
1.128511 | 762.449
1.132311 | 766.1788
1.136076 | 769.9193
1.13972 | 773.7021
1.143523 | 777.4496
1.147284 | 781.2032
1.151104 | 784.952
1.154974 | 788.7332
1.158731 | 792.554
1.162575 | 796.3896
1.166257 | 800.2402
1.170013 | 804.0638
1.173901 | 807.8522
1.177664 | 811.617
1.181545 | 815.3325
1.185326 | 819.0538
1.189112 | 822.7786
1.192922 | 826.5001
1.196563 | 830.2314
1.200363 | 833.9423
1.204142 | 837.6525
1.207928 | 841.3469
1.211821 | 845.0479
1.215561 | 848.7874
1.219398 | 852.5569
1.223126 | 856.3374
1.226837 | 860.1002
1.230702 | 863.8336
1.234482 | 867.5284
1.238357 | 871.1893
1.242165 | 874.8668
1.245928 | 878.5794
1.249749 | 882.3041
1.253392 | 886.0239
1.257142 | 889.7408
1.260949 | 893.4663
1.264696 | 897.2004
1.26858 | 900.9333
1.272362 | 904.7201
1.276166 | 908.5491
1.279956 | 912.3682
1.283639 | 916.1686
1.287479 | 919.9459
1.291292 | 923.6983
1.29514 | 927.4243
1.299008 | 931.1302
1.302733 | 934.8736
1.30657 | 938.6219
1.310271 | 942.3865
1.313948 | 946.1561
1.317764 | 949.9155
1.321497 | 953.6998
1.325366 | 957.4626
1.329172 | 961.2776
1.332977 | 965.1046
1.336818 | 968.9337
1.340474 | 972.7634
1.344316 | 976.5478
1.34816 | 980.3181
1.351936 | 984.0355
1.35583 | 987.7311
1.359592 | 991.4734
1.363428 | 995.215
1.367131 | 998.9649
1.370778 | 1002.721
1.374595 | 1006.467
1.37833 | 1010.197
1.382202 | 1013.913
1.386034 | 1017.65
1.389798 | 1021.421
1.393641 | 1025.222
1.397323 | 1029.013
1.401097 | 1032.774
1.404943 | 1036.508
1.408719 | 1040.212
1.412633 | 1043.912
1.416413 | 1047.659
1.420214 | 1051.441
1.423956 | 1055.243
1.427564 | 1059.083
1.431339 | 1062.888
1.435097 | 1066.684
1.438892 | 1070.49
1.44279 | 1074.308
1.446577 | 1078.182
1.450411 | 1082.06
1.454136 | 1085.933
1.457875 | 1089.788
1.461755 | 1093.6
1.465541 | 1097.386
1.469405 | 1101.156
1.473233 | 1104.963
1.476995 | 1108.817
1.480815 | 1112.685
1.484453 | 1116.581
1.48819 | 1120.444
1.49199 | 1124.283
1.495769 | 1128.113
1.499671 | 1131.939
1.50344 | 1135.801
1.507288 | 1139.655
1.511037 | 1143.5
1.514721 | 1147.322
1.518615 | 1151.1
1.522389 | 1154.865
1.526229 | 1158.592
1.530062 | 1162.363
1.533787 | 1166.183
1.537608 | 1170.009
1.541257 | 1173.87
1.544968 | 1177.71
1.548792 | 1181.537
1.552544 | 1185.32
1.556461 | 1189.071
1.56027 | 1192.852
1.564084 | 1196.656
1.567881 | 1200.466
1.571552 | 1204.247
1.575398 | 1208
1.579214 | 1211.734
1.583034 | 1215.45
1.586901 | 1219.182
1.590622 | 1222.972
1.594445 | 1226.777
1.598133 | 1230.594
1.601796 | 1234.406
1.605629 | 1238.173
1.609385 | 1241.936
1.613254 | 1245.672
1.617099 | 1249.4
1.620866 | 1253.176
1.624695 | 1256.948
1.628385 | 1260.713
1.632185 | 1264.454
1.636036 | 1268.17
1.63982 | 1271.872
1.643702 | 1275.559
1.647428 | 1279.32
1.651224 | 1283.107
1.654994 | 1286.9
1.658619 | 1290.686
1.662428 | 1294.43
1.666219 | 1298.185
1.670058 | 1301.93
1.673931 | 1305.682
1.677674 | 1309.478
1.681536 | 1313.279
1.685226 | 1317.095
1.688987 | 1320.877
1.692871 | 1324.644
1.696606 | 1328.406
1.700479 | 1332.123
1.704259 | 1335.879
1.708038 | 1339.651
1.711836 | 1343.418
1.715474 | 1347.187
1.719262 | 1350.917
1.723036 | 1354.606
1.726847 | 1358.266
1.730758 | 1361.936
1.734517 | 1365.659
1.738357 | 1369.41
1.742083 | 1373.174
1.745793 | 1376.914
1.74965 | 1380.628
1.753418 | 1384.313
1.757274 | 1387.972
1.76109 | 1391.658
1.764852 | 1395.365
1.768674 | 1399.051
1.772302 | 1402.725
1.776048 | 1406.358
1.77987 | 1409.927
1.783643 | 1413.484
1.787543 | 1417.03
1.791335 | 1420.661
1.795139 | 1424.356
1.798895 | 1428.064
1.802571 | 1431.799
1.806418 | 1435.533
1.810218 | 1439.283
1.814065 | 1443.054
1.817943 | 1446.851
1.821666 | 1450.736
1.825496 | 1454.634
1.829208 | 1458.538
1.832894 | 1462.429
1.836722 | 1466.283
1.840475 | 1470.136
1.84435 | 1473.97
1.848156 | 1477.856
1.85196 | 1481.762
1.85579 | 1485.67
1.859411 | 1489.576
1.863239 | 1493.424
1.867087 | 1497.249
1.87086 | 1501.014
1.874741 | 1504.737
1.878473 | 1508.507
1.882303 | 1512.253
1.886038 | 1515.964
1.889698 | 1519.64
1.893535 | 1523.284
1.897281 | 1526.91
1.90115 | 1530.519
1.904998 | 1534.157
1.908752 | 1537.837
1.912583 | 1541.536
1.916247 | 1545.213
1.92003 | 1548.846
1.923892 | 1552.424
1.927665 | 1555.945
1.93156 | 1559.436
1.935335 | 1562.94
1.939145 | 1566.44
1.942909 | 1569.915
1.946531 | 1573.38
1.950349 | 1576.8
1.954125 | 1580.193
1.957916 | 1583.574
1.961795 | 1586.984
1.965565 | 1590.473
1.969396 | 1593.969
1.973099 | 1597.459
1.976817 | 1600.94
1.98069 | 1604.355
1.984455 | 1607.729
1.988341 | 1611.053
1.992158 | 1614.392
1.99592 | 1617.764
1.999747 | 1621.101
2.003387 | 1624.448
2.007138 | 1627.765
2.010936 | 1631.057
2.014706 | 1634.332
2.018598 | 1637.62
2.022359 | 1640.976
2.026194 | 1644.333
2.029946 | 1647.691
2.033621 | 1651.01
2.03752 | 1654.266
2.041323 | 1657.497
2.045159 | 1660.633
2.048998 | 1663.773
2.052722 | 1666.936
2.056556 | 1670.066
2.06023 | 1673.202
2.06395 | 1676.301
2.067774 | 1679.365
2.071525 | 1682.393
2.075422 | 1685.39
2.07921 | 1688.394
2.083022 | 1691.416
2.086818 | 1694.431
2.090476 | 1697.43
2.094325 | 1700.4
2.098133 | 1703.312
2.101929 | 1706.169
2.105805 | 1709.041
2.109553 | 1711.975
2.113412 | 1714.918
2.117119 | 1717.864
2.120797 | 1720.816
2.124633 | 1723.726
2.128357 | 1726.592
2.132189 | 1729.356
2.136008 | 1732.033
2.13978 | 1734.294
2.14732 | 1733.415
2.151121 | 1731.392
2.154963 | 1729.178
2.158746 | 1725.897
2.162651 | 1711.53
2.166418 | 1691.768
2.170221 | 1668.844
2.173971 | 1643.881
2.177602 | 1619.089
2.181477 | 1595.888
2.185301 | 1574.913
2.189117 | 1554.221
2.192931 | 1533.725
2.196647 | 1514.559
2.200511 | 1506.623
2.204201 | 1504.475
2.20795 | 1505.87
2.211826 | 1509.709
2.215575 | 1514.206
2.219445 | 1518.979
2.22322 | 1523.98
2.226998 | 1529.478
2.230789 | 1535.297
2.234411 | 1541.193
2.238194 | 1547.169
2.241968 | 1553.08
2.245772 | 1558.864
2.249668 | 1564.558
2.253412 | 1570.177
2.257272 | 1575.729
2.26102 | 1581.209
2.26473 | 1586.496
2.268591 | 1591.581
2.272353 | 1596.507
2.276231 | 1601.289
2.280063 | 1606.028
2.283835 | 1610.752
2.287648 | 1615.423
2.291252 | 1620.012
2.295001 | 1624.452
2.298822 | 1628.791
2.302577 | 1633.148
2.306471 | 1637.447
2.310247 | 1641.72
2.314045 | 1645.96875
2.317827 | 1650.115
2.321521 | 1654.124
2.32538 | 1657.974
2.329171 | 1661.706
2.333014 | 1665.325
2.336899 | 1668.897
2.340632 | 1672.413
2.34445 | 1675.763
2.348116 | 1679.05
2.351794 | 1682.223
2.355625 | 1685.187
2.359377 | 1688.017
2.363248 | 1690.701
2.367054 | 1693.247
2.370868 | 1695.54
2.374718 | 1697.546
2.37838 | 1699.339
2.382239 | 1701.007
2.386068 | 1702.582
2.389844 | 1704.073
2.393723 | 1705.619
2.39746 | 1707.283
2.401289 | 1708.995
2.404995 | 1710.854
2.408635 | 1712.961
2.412464 | 1715.261
2.416223 | 1717.749
2.420096 | 1720.383
2.423943 | 1723.149
2.427726 | 1726.023
2.431569 | 1728.963
2.435223 | 1731.954
2.439006 | 1734.987
2.442866 | 1738.014
2.44665 | 1741.035
2.45053 | 1744.083
2.454263 | 1747.189
2.458068 | 1750.3
2.461819 | 1753.393
2.465424 | 1756.488
2.46924 | 1759.54
2.473014 | 1762.569
2.476784 | 1765.559
2.48064 | 1768.527
2.484409 | 1771.527
2.488257 | 1774.486
2.491997 | 1777.4
2.495755 | 1780.302
2.499645 | 1783.141
2.503406 | 1785.922
2.507272 | 1788.631
2.511076 | 1791.328
2.51484 | 1793.998
2.518687 | 1796.498
2.522327 | 1798.75
2.526077 | 1800.544
2.529889 | 1801.768
2.537561 | 1801.163
2.541348 | 1796.972
2.54521 | 1792.204
2.548959 | 1787.363
2.552624 | 1782.544
2.556516 | 1777.933
2.560304 | 1773.641
2.564132 | 1769.771
2.567958 | 1766.527
2.571687 | 1764.063
2.579169 | 1765.681
2.582899 | 1768.76
2.586717 | 1771.982
2.590463 | 1775.235
2.594372 | 1778.493
2.598168 | 1781.818
2.601977 | 1785.171
2.605766 | 1788.545
2.609407 | 1791.896
2.61326 | 1795.208
2.617073 | 1798.445
2.620888 | 1801.585
2.624758 | 1804.707
2.628489 | 1807.843
2.63232 | 1810.907
2.635999 | 1813.883
2.639684 | 1816.806
2.643521 | 1819.636
2.647279 | 1822.42
2.651158 | 1825.171
2.654992 | 1827.938
2.658769 | 1830.724
2.662595 | 1833.462
2.666274 | 1836.21
2.670061 | 1838.906
2.673887 | 1841.566
2.677664 | 1844.207
2.681559 | 1846.801
2.68531 | 1849.404
2.689115 | 1851.996
2.692874 | 1854.588
2.696528 | 1857.175
2.700353 | 1859.701
2.704119 | 1862.193
2.707942 | 1864.66
2.711807 | 1867.135
2.715583 | 1869.651
2.71943 | 1872.182
2.723093 | 1874.748
2.726831 | 1877.264
2.730703 | 1879.754
2.734471 | 1882.227
2.738363 | 1884.673
2.742156 | 1887.156
2.745932 | 1889.639
2.749724 | 1892.123
2.753359 | 1894.594
2.757175 | 1897.029
2.760943 | 1899.442
2.764752 | 1901.824
2.768655 | 1904.223
2.772402 | 1906.679
2.776239 | 1909.121
2.779951 | 1911.53
2.783638 | 1913.924
2.787508 | 1916.279
2.79129 | 1918.575
2.795156 | 1920.844
2.798962 | 1923.134
2.802749 | 1925.444
2.80657 | 1927.714
2.810198 | 1929.958
2.813967 | 1932.203
2.817799 | 1934.459
2.821564 | 1936.699
2.825451 | 1938.902
2.829222 | 1941.186
2.83303 | 1943.47
2.836806 | 1945.711
2.840468 | 1947.959
2.844317 | 1950.151
2.848116 | 1952.294
2.851947 | 1954.374
2.855814 | 1956.414
2.859551 | 1958.45
2.86339 | 1960.462
2.867078 | 1962.418
2.870773 | 1964.321
2.874603 | 1966.175
2.878337 | 1967.978
2.882203 | 1969.758
2.885992 | 1971.582
2.889776 | 1973.39
2.893602 | 1975.172
2.897241 | 1976.952
2.901094 | 1978.654
2.90495 | 1980.374
2.908746 | 1982.081
2.912633 | 1983.812
2.91638 | 1985.627
2.920215 | 1987.471
2.923933 | 1989.338
2.927603 | 1991.23
2.931441 | 1993.149
2.935178 | 1995.098
2.939049 | 1997.064
2.942867 | 1999.079
2.946616 | 2001.129
2.950457 | 2003.162
2.954141 | 2005.158
2.957923 | 2007.079
2.961771 | 2008.96
2.965555 | 2010.808
2.969454 | 2012.634
2.9732 | 2014.482
2.977011 | 2016.343
2.980787 | 2018.168
2.984425 | 2019.991
2.988249 | 2021.775
2.992022 | 2023.555
2.995821 | 2025.343
2.999677 | 2027.126
3.003423 | 2028.968
3.007245 | 2030.776
3.010969 | 2032.542
3.014718 | 2034.274
3.018591 | 2035.963
3.02237 | 2037.628
3.026265 | 2039.267
3.030072 | 2040.958
3.033837 | 2042.676
3.037648 | 2044.377
3.041273 | 2046.093
3.045023 | 2047.776
3.048821 | 2049.463
3.052578 | 2051.14
3.056464 | 2052.809
3.060228 | 2054.524
3.064081 | 2056.196
3.067839 | 2057.822
3.071521 | 2059.383
3.075417 | 2060.846
3.079197 | 2062.218
3.083039 | 2063.505
3.086898 | 2064.781
3.090649 | 2066.053
3.094474 | 2067.259
3.098117 | 2068.405
3.101835 | 2069.47
3.109376 | 2071.372
3.117058 | 2073.138
3.12471 | 2074.642
3.132244 | 2074.864
3.139863 | 2073.47
3.14373 | 2070.296875
3.147461 | 2058.561
3.151286 | 1959.848

## Probe 6
Probe 6 | Probe 6
Dehnung | Standardkraft
% | N
0 | 28.74152
-5.278256e-07 | 28.40025
-3.166954e-06 | 28.10395
-7.495124e-06 | 27.82758
-5.278256e-07 | 27.60639
0.0005817693 | 28.67547
0.001463977 | 29.88254
0.002649473 | 31.30611
0.003584253 | 32.34344
0.004648877 | 33.4012
0.006013306 | 34.49436
0.007573664 | 35.59813
0.009195989 | 36.69708
0.01081852 | 37.69802
0.01356206 | 39.09034
0.01684555 | 40.34848
0.02045894 | 41.54408
0.02411266 | 42.806
0.02861564 | 44.07974
0.03302911 | 45.44426
0.03812917 | 46.85826
0.04319345 | 48.36246
0.04700266 | 49.40401
0.05083752 | 50.52232
0.0545835 | 51.66505
0.05893436 | 52.88727
0.06305837 | 54.25215
0.06771126 | 55.84625
0.0722514 | 57.66589
0.07456265 | 58.71243
0.07708217 | 59.85291
0.07953635 | 61.05404
0.0818648 | 62.32613
0.08427939 | 63.67732
0.08693118 | 65.1003
0.08958045 | 66.54385
0.09211612 | 68.01476
0.09478576 | 69.52126
0.09762704 | 71.06611
0.1003547 | 72.62004
0.1030225 | 74.18207
0.1059193 | 75.75661
0.1088034 | 77.32857
0.1114989 | 78.90531
0.1143446 | 80.48109
0.117412 | 82.07114
0.1203955 | 83.6816
0.1233717 | 85.30265
0.12659 | 86.92593
0.1297127 | 88.57124
0.1328073 | 90.21393
0.1361175 | 91.86339
0.1392921 | 93.54181
0.1424024 | 95.22517
0.1458134 | 96.91784
0.1491895 | 98.63869
0.1525222 | 100.3543
0.1560686 | 102.0814
0.1594901 | 103.8359
0.1629508 | 105.5799
0.1665294 | 107.3538
0.1699482 | 109.1453
0.1735205 | 110.9532
0.1772057 | 112.7859
0.1808373 | 114.6279
0.1846887 | 116.4862
0.1884564 | 118.3683
0.1922219 | 120.2492
0.1959947 | 122.14
0.1996084 | 124.0389
0.2034389 | 125.9385
0.2072499 | 127.8224
0.2110277 | 129.6829
0.2148922 | 131.5379
0.2186314 | 133.3803
0.2224732 | 135.2272
0.2261969 | 137.0702
0.2298655 | 138.9092
0.2337063 | 140.7539
0.2374416 | 142.5904
0.241282 | 144.4062
0.2451326 | 146.2443
0.2488929 | 148.0941
0.2527189 | 149.9627
0.2564049 | 151.84
0.2601652 | 153.6895
0.2640148 | 155.5413
0.2677854 | 157.3874
0.2717011 | 159.2184
0.2754793 | 161.0638
0.2792682 | 162.9125
0.283065 | 164.7717
0.2866998 | 166.6289
0.290494 | 168.461
0.294272 | 170.2851
0.2980795 | 172.1043
0.3019686 | 173.9243
0.3057113 | 175.7452
0.3095668 | 177.5689
0.3132643 | 179.3652
0.3169809 | 181.1243
0.3208816 | 182.8402
0.324632 | 184.5082
0.3285186 | 186.1217
0.3323156 | 187.7035
0.3360808 | 189.2347
0.3399036 | 190.7142
0.3435227 | 192.1348
0.3473033 | 193.4732
0.3510962 | 194.7291
0.3548705 | 195.898
0.3587665 | 197.0158
0.3625114 | 198.0647
0.3701246 | 199.8515
0.3776699 | 201.1355
0.3853205 | 201.7527
0.3929209 | 201.7932
0.4003846 | 201.4271
0.4079616 | 200.5643
0.4155766 | 199.2482
0.423161 | 197.6704
0.4306246 | 196.0228
0.4382621 | 194.1641
0.4459798 | 192.4289
0.4535485 | 191.0975
0.4609208 | 190.3628
0.4684976 | 190.1884
0.4761882 | 190.5934
0.4838176 | 191.4937
0.4912765 | 192.7243
0.4988857 | 194.1486
0.5065575 | 195.6756
0.5141064 | 197.3447
0.5215669 | 199.0939
0.5291427 | 200.8546
0.5367803 | 202.621
0.5443187 | 204.4256
0.5519449 | 206.1848
0.5595767 | 207.9115
0.5671712 | 209.7009
0.5745575 | 211.5477
0.582123 | 213.3562
0.5898151 | 215.1666
0.5974201 | 217.0245
0.6048537 | 218.8434
0.6124738 | 220.6046
0.6202121 | 222.3789
0.6278066 | 224.1854
0.6351548 | 226.0457
0.642735 | 227.9631
0.6503957 | 229.9855
0.6542421 | 231.0213
0.6580331 | 232.0538
0.6616841 | 233.073
0.665575 | 234.0854
0.6693508 | 235.0868
0.6770548 | 237.0738
0.6807912 | 238.0952
0.6846124 | 239.1176
0.688257 | 240.1481
0.6919564 | 241.177
0.6957922 | 242.2126
0.6995376 | 243.2594
0.7034441 | 244.3231
0.7072427 | 245.4055
0.7110422 | 246.5036
0.714851 | 247.6194
0.7185123 | 248.7208
0.7223465 | 249.8057
0.7261596 | 250.8755
0.7299744 | 251.9395
0.7338554 | 253.0154
0.7375986 | 254.1084
0.7414379 | 255.2054
0.7451292 | 256.299
0.7487833 | 257.3889
0.7526148 | 258.4616
0.7563536 | 259.5338
0.7602023 | 260.6163
0.7640663 | 261.7393
0.7678307 | 262.8796
0.7716676 | 264.0304
0.7753508 | 265.1754
0.7791378 | 266.3097
0.7829936 | 267.4458
0.7867663 | 268.582
0.79066 | 269.7213
0.7944165 | 270.8765
0.7982037 | 272.0251
0.8019936 | 273.1689
0.8056146 | 274.3197
0.8094195 | 275.4543
0.8132016 | 276.5829
0.817009 | 277.6961
0.8208898 | 278.8227
0.824642 | 279.9516
0.8285204 | 281.0948
0.8322209 | 282.2401
0.8359529 | 283.3708
0.8398427 | 284.5056
0.8435874 | 285.6382
0.8474653 | 286.7574
0.8512512 | 287.9063
0.8550099 | 289.0711
0.8588191 | 290.2394
0.8624521 | 291.4217
0.8662251 | 292.5807
0.8700085 | 293.7389
0.873789 | 294.8898
0.8777 | 296.0445
0.8814643 | 297.1998
0.8853145 | 298.3606
0.8890671 | 299.5115
0.8927674 | 300.6588
0.8966297 | 301.7997
0.9003928 | 302.9196
0.9042433 | 304.0395
0.9080655 | 305.1626
0.9118181 | 306.3022
0.9156558 | 307.4345
0.9192983 | 308.5863
0.9230341 | 309.7608
0.926858 | 310.972
0.9306038 | 312.2133
0.9345009 | 313.4901
0.938304 | 314.8162
0.9420968 | 316.1782
0.9459048 | 317.5644
0.9495927 | 318.9675
0.9534076 | 320.3925
0.9572016 | 321.8134
0.9610393 | 323.2159
0.9649353 | 324.612
0.9686659 | 325.9908
0.9725015 | 327.3459
0.9761959 | 328.6842
0.9798562 | 329.9924
0.9837021 | 331.2862
0.9874397 | 332.5753
0.9913106 | 333.8569
0.9951323 | 335.1521
0.9989281 | 336.4534
1.002772 | 337.7384
1.006403 | 339.0252
1.010221 | 340.2943
1.014057 | 341.5583
1.017832 | 342.7941
1.021734 | 344.0209
1.025477 | 345.2496
1.029279 | 346.4401
1.032973 | 347.6054
1.036586 | 348.7273
1.040409 | 349.8266
1.044186 | 350.8877
1.048065 | 351.9185
1.051947 | 352.9263
1.059561 | 354.8438
1.067008 | 356.5487
1.074643 | 358.0381
1.082303 | 359.3613
1.089885 | 360.5195
1.097333 | 361.5249
1.104911 | 362.381
1.112563 | 363.1232
1.120099 | 363.6666
1.127676 | 363.9469
1.135329 | 363.8717
1.142903 | 363.4697
1.150369 | 362.5525
1.157922 | 361.0355
1.16168 | 360.0001
1.165577 | 358.7933
1.169332 | 357.4315
1.173179 | 355.8637
1.176953 | 354.0805
1.180613 | 352.082
1.1845 | 349.9073
1.188277 | 347.5849
1.192121 | 345.1383
1.19599 | 342.6626
1.199721 | 340.1609
1.203564 | 337.6606
1.207231 | 335.1957
1.210946 | 332.7981
1.21477 | 330.5003
1.218521 | 328.3198
1.222425 | 326.2555
1.226205 | 324.302
1.229999 | 322.4201
1.233807 | 320.6144
1.237458 | 318.8611
1.241295 | 317.1234
1.245104 | 315.4098
1.248916 | 313.7083
1.252809 | 312.0196
1.256547 | 310.3228
1.260369 | 308.6297
1.264066 | 306.9132
1.267742 | 305.1905
1.271594 | 303.4702
1.275323 | 301.741
1.279157 | 300.0145
1.283002 | 298.3102
1.286764 | 296.5964
1.290589 | 294.8881
1.29428 | 293.2168
1.298065 | 291.5763
1.301931 | 289.9936
1.305708 | 288.4417
1.309607 | 286.8828
1.313366 | 285.348
1.317172 | 283.7957
1.320964 | 282.193
1.324586 | 280.4467
1.32838 | 278.5181
1.332132 | 276.446
1.335935 | 274.2292
1.339815 | 271.9004
1.343571 | 269.4043
1.347454 | 266.7
1.351151 | 263.6433
1.354888 | 260.1471
1.358787 | 256.0132
1.362521 | 250.9985
1.366417 | 244.9211
1.370237 | 238.0282
1.374027 | 230.5312
1.377835 | 222.5691
1.381453 | 214.0736
1.385235 | 204.3013

## Probe 7
Probe 7 | Probe 7
Dehnung | Standardkraft
% | N
0 | 28.30819
-6.228342e-06 | 27.99438
-6.756167e-06 | 27.67575
-8.550774e-06 | 27.43526
-1.161216e-06 | 27.25427
0.0007824486 | 28.257
0.002148567 | 29.48038
0.004050111 | 30.6616
0.006455834 | 31.80717
0.009448288 | 33.11715
0.01237371 | 34.17075
0.01537387 | 35.30634
0.0186219 | 36.54131
0.02252485 | 37.86828
0.02648228 | 39.34839
0.02921641 | 40.36619
0.03242168 | 41.41457
0.0356525 | 42.52696
0.03885292 | 43.64497
0.04258782 | 44.79358
0.04622675 | 45.94799
0.04991393 | 47.11144
0.0540923 | 48.32685
0.0579279 | 49.55468
0.06237061 | 50.84724
0.0667294 | 52.16586
0.07138682 | 53.58408
0.07611086 | 54.98899
0.08098206 | 56.47108
0.0859071 | 57.96155
0.09104907 | 59.52524
0.0963307 | 61.06913
0.1020183 | 62.66494
0.1075113 | 64.3308
0.1134023 | 66.02605
0.1191736 | 67.77607
0.1253171 | 69.62571
0.1316775 | 71.48513
0.1380072 | 73.39701
0.1444787 | 75.37766
0.1477166 | 76.39143
0.1511577 | 77.43855
0.1545112 | 78.49243
0.1579772 | 79.54699
0.1615591 | 80.65486
0.1650278 | 81.78244
0.1686134 | 82.93503
0.1721756 | 84.11695
0.1756897 | 85.29331
0.1794201 | 86.48766
0.1831311 | 87.68531
0.1868964 | 88.87793
0.1907627 | 90.0888
0.1944716 | 91.31599
0.1982838 | 92.55302
0.2019982 | 93.80199
0.2056393 | 95.05145
0.2094668 | 96.3111
0.2132163 | 97.58504
0.2170737 | 98.88515
0.2209074 | 100.2263
0.2246763 | 101.5937
0.2285101 | 102.9831
0.2321344 | 104.3868
0.2359555 | 105.807
0.2398297 | 107.2491
0.2435894 | 108.6774
0.24749 | 110.1196
0.2512301 | 111.5918
0.255053 | 113.0825
0.2587946 | 114.5975
0.2624339 | 116.1168
0.2662697 | 117.6525
0.2700017 | 119.2003
0.2738436 | 120.7562
0.2777057 | 122.3432
0.2814605 | 123.9609
0.2853292 | 125.603
0.2890115 | 127.2551
0.292771 | 128.8922
0.2966182 | 130.5213
0.300397 | 132.1454
0.304295 | 133.7689
0.3080604 | 135.3982
0.3118703 | 137.0247
0.3156569 | 138.6427
0.3192745 | 140.2245
0.323086 | 141.752
0.3268768 | 143.2338
0.3306582 | 144.6637
0.3345408 | 146.0643
0.338293 | 147.4678
0.3420998 | 148.8733
0.3458422 | 150.3047
0.3495471 | 151.7617
0.3534221 | 153.2642
0.3571925 | 154.8451
0.3610648 | 156.516
0.3649039 | 158.2738
0.3686511 | 160.1177
0.3724851 | 162.0336
0.3761253 | 163.9958
0.3798593 | 165.9878
0.3836817 | 167.9939
0.3874258 | 169.9953
0.391329 | 171.9829
0.3951008 | 173.9685
0.3989365 | 175.9283
0.4027203 | 177.8916
0.4063564 | 179.8443
0.4102523 | 181.7966
0.4140514 | 183.7413
0.4178745 | 185.6566
0.42174 | 187.57
0.4254692 | 189.4931
0.4293194 | 191.4084
0.4329991 | 193.3058
0.4366911 | 195.1784
0.4405037 | 197.0238
0.4442334 | 198.8417
0.44813 | 200.6154
0.4519386 | 202.3892
0.455745 | 204.1431
0.4595622 | 205.898
0.4632165 | 207.6603
0.4670566 | 209.4169
0.4708687 | 211.1731
0.4746439 | 212.9349
0.4785229 | 214.7157
0.4822728 | 216.5654
0.4861315 | 218.4658
0.4898369 | 220.4131
0.493472 | 222.43
0.4973002 | 224.5517
0.5010381 | 226.7802
0.5048833 | 229.101
0.5087555 | 231.5394
0.5125164 | 234.0866
0.5163451 | 236.7395
0.5200377 | 239.4343
0.5238071 | 242.183
0.5276523 | 244.9706
0.5314274 | 247.7732
0.5353444 | 250.5479
0.5391319 | 253.2682
0.5429198 | 255.9617
0.5467133 | 258.6516
0.5503297 | 261.3291
0.5541266 | 263.9752
0.5578864 | 266.6017
0.5616859 | 269.1939
0.5655721 | 271.7961
0.5693242 | 274.4163
0.5732099 | 277.0141
0.5769087 | 279.6285
0.5806309 | 282.2244
0.5845335 | 284.7713
0.5882818 | 287.2908
0.5921658 | 289.7773
0.595975 | 292.2734
0.599734 | 294.7634
0.6035259 | 297.2371
0.6071403 | 299.694
0.6109185 | 302.1246
0.6147133 | 304.5407
0.6184971 | 306.9283
0.6224098 | 309.3031
0.6261785 | 311.6743
0.6300053 | 314.0425
0.6337415 | 316.405
0.6374364 | 318.7522
0.6413085 | 321.0758
0.645094 | 323.3731
0.6489541 | 325.6586
0.6527806 | 327.9467
0.6565354 | 330.2374
0.6603584 | 332.5417
0.6639906 | 334.8448
0.6677249 | 337.134
0.6715523 | 339.403
0.6752988 | 341.6514
0.6791828 | 343.8832
0.6829977 | 346.1288
0.6867988 | 348.3765
0.6905874 | 350.6024
0.6942575 | 352.8164
0.6981084 | 354.9941
0.7019268 | 357.1492
0.7057356 | 359.2758
0.7096021 | 361.389
0.7133328 | 363.4998
0.7171573 | 365.5811
0.7208725 | 367.6506
0.7245299 | 369.6866
0.7283816 | 371.6964
0.7321164 | 373.6794
0.7359796 | 375.6366
0.7398156 | 377.5918
0.7436032 | 379.5415
0.7474549 | 381.4745
0.7511159 | 383.3945
0.7549366 | 385.2816
0.7587743 | 387.1483
0.7625337 | 388.9878
0.7664239 | 390.8077
0.7701663 | 392.6192
0.7739834 | 394.4019
0.7777185 | 396.1456
0.781355 | 397.8239
0.7851778 | 399.4499
0.7889226 | 401.0107
0.7927778 | 402.4908
0.7966506 | 403.8844
0.800404 | 405.176
0.8042593 | 406.364
0.8079666 | 407.4522
0.815573 | 409.3336
0.8232161 | 410.8802
0.830784 | 412.2219
0.8382029 | 413.5652
0.8457765 | 414.948
0.8534608 | 416.4469
0.8610816 | 418.166
0.8685164 | 420.05
0.8761346 | 422.0296
0.8800279 | 423.037
0.8838607 | 424.0901
0.8875991 | 425.1408
0.8914323 | 426.1566
0.8988241 | 427.9888
0.9063789 | 429.3008
0.9140801 | 430.1397
0.9216695 | 430.6701
0.929219 | 430.8257
0.936806 | 430.1478
0.9406731 | 428.7449
0.9444084 | 426.8043
0.9482215 | 424.7029
0.9518477 | 422.5388
0.9555293 | 420.3529
0.9593717 | 418.1823
0.9631429 | 416.033
0.9670671 | 413.9685
0.9708798 | 412.1153
0.9746825 | 410.7746
0.9821523 | 410.8896
0.9897988 | 412.5478
0.993619 | 413.5937
0.9974809 | 414.7364
1.001226 | 415.9666
1.005069 | 417.2413
1.008774 | 418.5234
1.012443 | 419.7624
1.016286 | 420.9382
1.020038 | 422.0397
1.023896 | 423.0512
1.031496 | 424.8914
1.039004 | 426.576
1.046615 | 428.2064
1.054297 | 429.8559
1.061858 | 431.6627
1.069258 | 433.606
1.073057 | 434.62
1.076832 | 435.6786
1.080654 | 436.7644
1.084527 | 437.8845
1.088276 | 439.045
1.092144 | 440.2248
1.095837 | 441.4393
1.09957 | 442.6375
1.103459 | 443.8444
1.107197 | 445.0537
1.111086 | 446.2344
1.114901 | 447.4162
1.11868 | 448.5706
1.12248 | 449.6834
1.126107 | 450.7831
1.129892 | 451.8672
1.133682 | 452.9561
1.137475 | 454.0374
1.141374 | 455.1468
1.145113 | 456.2878
1.148946 | 457.4468
1.152683 | 458.6133
1.156386 | 459.769
1.160264 | 460.9376
1.164026 | 462.0958
1.167893 | 463.2446
1.17172 | 464.3895
1.175478 | 465.5282
1.17931 | 466.662
1.182951 | 467.7863
1.186692 | 468.8901
1.190517 | 469.9983
1.194247 | 471.0974
1.198126 | 472.1925
1.201908 | 473.2993
1.205705 | 474.4065
1.209511 | 475.4989
1.213188 | 476.5794
1.21703 | 477.6085
1.224674 | 479.5375
1.232285 | 481.2627
1.239836 | 482.7227
1.247321 | 483.8168
1.254923 | 484.4933
1.262531 | 484.8024
1.270024 | 484.7548
1.277697 | 484.2058
1.285384 | 482.8175
1.289152 | 481.6509
1.292978 | 479.8258
1.296706 | 476.5697
1.300352 | 468.3804
1.304164 | 447.7864

## Probe 8
Probe 8 | Probe 8
Dehnung | Standardkraft
% | N
0 | 28.5766
-5.383821e-06 | 28.2574
-5.806081e-06 | 28.02444
-6.861732e-06 | 27.73519
-1.794607e-06 | 27.62818
0.0006482754 | 28.70881
0.001536817 | 29.83606
0.002694972 | 31.11214
0.004222182 | 32.3811
0.00628123 | 33.65987
0.008530822 | 35.00359
0.01093475 | 36.51836
0.01275807 | 37.69371
0.01478397 | 38.926
0.01720616 | 40.25739
0.01948151 | 41.70058
0.02182348 | 43.27666
0.02437382 | 44.88357
0.02744313 | 46.59542
0.0303107 | 48.44195
0.03326758 | 50.23818
0.03677086 | 52.08745
0.04011327 | 54.05272
0.04350982 | 56.0531
0.04545771 | 57.07364
0.04746165 | 58.12603
0.04931485 | 59.23891
0.05110566 | 60.34407
0.05296202 | 61.45547
0.05504302 | 62.58264
0.05723962 | 63.71475
0.05932706 | 64.86182
0.06136838 | 66.02081
0.06350861 | 67.19398
0.06585616 | 68.34859
0.06819401 | 69.49159
0.07042618 | 70.62067
0.07266057 | 71.77781
0.07510852 | 72.95586
0.07759427 | 74.11922
0.07994045 | 75.26028
0.0822765 | 76.42096
0.08483698 | 77.59972
0.08750472 | 78.76758
0.09006319 | 79.93724
0.09262346 | 81.12322
0.09541144 | 82.34471
0.09819551 | 83.5657
0.1008427 | 84.7804
0.1036054 | 86.00669
0.1065181 | 87.26068
0.1092891 | 88.5155
0.1120199 | 89.76587
0.1150043 | 91.00923
0.1180198 | 92.30554
0.1209325 | 93.62176
0.124059 | 94.94211
0.127253 | 96.29475
0.1302922 | 97.67503
0.1335046 | 99.05312
0.1367646 | 100.4619
0.1398307 | 101.8903
0.1430995 | 103.3357
0.1465292 | 104.8393
0.1498108 | 106.331
0.1532691 | 107.8064
0.1567709 | 109.3182
0.1601358 | 110.8201
0.1637034 | 112.3177
0.1671856 | 113.8611
0.1706167 | 115.3922
0.1742854 | 116.95
0.1778979 | 118.5333
0.1816403 | 120.1071
0.1854828 | 121.7046
0.1891795 | 123.3169
0.1929948 | 124.9362
0.1966708 | 126.5636
0.2003698 | 128.183
0.2042185 | 129.7976
0.2079603 | 131.4081
0.2118308 | 133.0019
0.215626 | 134.6026
0.2194138 | 136.1903
0.2232451 | 137.7665
0.2268606 | 139.3603
0.2306317 | 140.9509
0.2344508 | 142.516
0.238201 | 144.0874
0.2420915 | 145.6658
0.2458803 | 147.2722
0.2496791 | 148.8994
0.2534346 | 150.5144
0.2571156 | 152.1166
0.2609535 | 153.7045
0.2647473 | 155.2579
0.2686084 | 156.7734
0.272494 | 158.3075
0.2762219 | 159.8345
0.2800635 | 161.3387
0.2837453 | 162.8359
0.2874373 | 164.3169
0.2912718 | 165.8385
0.2950133 | 167.4336
0.2989008 | 169.0864
0.3026977 | 170.8055
0.3064916 | 172.5717
0.3103102 | 174.3666
0.3139433 | 176.1753
0.3178045 | 178.0129
0.3216245 | 179.8654
0.3254067 | 181.7035
0.3293045 | 183.5318
0.3330337 | 185.3218
0.3368798 | 187.0844
0.3405905 | 188.8385
0.3442496 | 190.5639
0.3480872 | 192.2568
0.3518158 | 193.9134
0.3556878 | 195.5481
0.3595158 | 197.1791
0.3632922 | 198.8031
0.3671421 | 200.4185
0.3708063 | 202.0232
0.3746065 | 203.6022
0.3784355 | 205.1631
0.382212 | 206.7068
0.3861088 | 208.2836
0.3898672 | 209.9066
0.3937019 | 211.5477
0.3974501 | 213.2175
0.4010941 | 214.9099
0.4049268 | 216.6194
0.408681 | 218.3459
0.4124785 | 220.0686
0.4163472 | 221.8074
0.4201008 | 223.5779
0.4239241 | 225.3529
0.427639 | 227.132
0.4313707 | 228.8941
0.4352338 | 230.6247
0.4390026 | 232.3333
0.4428925 | 234.0169
0.4467081 | 235.7065
0.4504701 | 237.4091
0.4542923 | 239.1009
0.4579331 | 240.7811
0.4616922 | 242.4144
0.465487 | 243.9667
0.4692589 | 245.4763
0.4731567 | 246.9275
0.4769113 | 248.3147
0.4807676 | 249.6327
0.4845067 | 250.8641
0.488182 | 251.9678
0.4958616 | 253.7075
0.503549 | 254.8569
0.5111324 | 255.1238
0.5185213 | 253.5973
0.5223174 | 251.1371
0.5260621 | 244.2622
0.5299673 | 235.9023
0.5337536 | 227.3995
0.5375832 | 218.7801
0.5413823 | 209.9667
0.5450742 | 200.9423
0.5489399 | 192.0861
0.5527171 | 183.9137
0.5565225 | 176.5594
0.560377 | 170.4606
0.5641208 | 168.7041
0.5716267 | 168.5718
0.5791209 | 169.5465
0.5867361 | 171.6259
0.5943363 | 173.229
0.6018495 | 174.9912
0.6056359 | 176.013
0.6094666 | 177.0177
0.6171836 | 178.9025
0.6209474 | 179.9286
0.6247613 | 180.9631
0.628508 | 182.001
0.63213 | 183.0781
0.6359445 | 184.1646
0.6397068 | 185.2854
0.6435338 | 186.4088
0.6473918 | 187.5575
0.6511557 | 188.7645
0.6550398 | 190.0252
0.6586993 | 191.3551
0.6624653 | 192.711
0.6663458 | 194.1002
0.6700923 | 195.5058
0.6740027 | 196.9646
0.6777745 | 198.4439
0.6815527 | 199.8978
0.6853217 | 201.3598
0.6889438 | 202.8264
0.6927537 | 204.2962
0.6965122 | 205.7691
0.7003376 | 207.2181
0.7042439 | 208.665
0.7079812 | 210.117
0.7118235 | 211.5768
0.715539 | 213.0297
0.7192601 | 214.4441
0.7231303 | 215.8416
0.7268981 | 217.2364
0.7307923 | 218.6291
0.734591 | 220.0148
0.73836 | 221.3793
0.7421723 | 222.7148
0.7457882 | 224.0247
0.7495497 | 225.2999
0.7533562 | 226.5533
0.7571219 | 227.799
0.7610245 | 229.0376
0.7648031 | 230.2848
0.7686012 | 231.5372
0.7723782 | 232.7908
0.7760795 | 234.0428
0.7799456 | 235.2947
0.7837333 | 236.5628
0.7875669 | 237.8305
0.7914242 | 239.1129
0.7951477 | 240.4386
0.7989884 | 241.7767
0.8026571 | 243.1388
0.8063515 | 244.5226
0.8101935 | 245.9382
0.8139403 | 247.3866
0.8178252 | 248.8637
0.8216193 | 250.3778
0.8254409 | 251.9003
0.829279 | 253.4333
0.8329123 | 254.93
0.8367618 | 256.4142
0.8405768 | 257.8799
0.8443612 | 259.2832
0.8482437 | 260.6515
0.8519699 | 262.0175
0.8558034 | 263.3851
0.8595173 | 264.7607
0.8631805 | 266.1284
0.8670002 | 267.4989
0.8707308 | 268.9002
0.8746157 | 270.2994
0.8784575 | 271.7327
0.8822367 | 273.199
0.8860822 | 274.6907
0.8897558 | 276.1877
0.8935562 | 277.6768
0.8973825 | 279.1622
0.9011627 | 280.6583
0.905057 | 282.1819
0.9087938 | 283.7463
0.9126103 | 285.3421
0.9163618 | 286.9414
0.9199971 | 288.5239
0.9238261 | 290.0533
0.9275909 | 291.5559
0.9313949 | 293.0214
0.9352845 | 294.4716
0.9390539 | 295.9151
0.9428949 | 297.3309
0.9466066 | 298.7044
0.9503333 | 300.0249
0.9541851 | 301.3008
0.9579529 | 302.5342
0.9618587 | 303.7414
0.9656615 | 304.9252
0.969422 | 306.0733
0.9732436 | 307.1759
0.9768721 | 308.2423
0.9806481 | 309.2554
0.9882026 | 311.1598
0.9958816 | 312.9887
1.003458 | 314.766
1.011029 | 316.4424
1.018652 | 317.9142
1.026223 | 319.2982
1.03363 | 320.6053
1.041176 | 321.9658
1.048884 | 323.4976
1.056501 | 325.316
1.063956 | 327.271
1.071607 | 329.2384
1.079293 | 331.089
1.086898 | 332.775
1.094259 | 334.2764
1.101863 | 335.6452
1.109546 | 336.9878
1.117116 | 338.4053
1.124596 | 339.8517
1.132236 | 341.3142
1.139879 | 342.8295
1.147429 | 344.4137
1.15489 | 345.9346
1.162491 | 347.4044
1.170108 | 348.9395
1.177622 | 350.3719
1.185277 | 351.4568
1.192928 | 351.9706
1.200498 | 351.7516
1.207912 | 350.4968
1.211724 | 349.4206
1.21549 | 348.0134
1.219322 | 346.3057
1.22321 | 344.3735
1.226932 | 342.3049
1.230775 | 340.18
1.234487 | 338.0137
1.238218 | 335.7851
1.242089 | 333.5019
1.24586 | 331.1768
1.249744 | 328.8507
1.253534 | 326.5745
1.257311 | 324.3401
1.261118 | 322.1023
1.264739 | 319.828
1.268514 | 317.5523
1.272326 | 315.2827
1.276083 | 313.0406
1.27997 | 310.8531
1.283731 | 308.7593
1.287546042 | 306.7533
1.291317 | 304.8124
1.295009 | 302.9166
1.298878 | 301.0266
1.302667 | 299.0652
1.306519 | 296.963
1.310376 | 294.684
1.314107 | 292.026
1.317954 | 288.7904
1.321633 | 284.7009
1.325328 | 270.6466

## Probe 9
Probe 9 | Probe 9
Dehnung | Standardkraft
% | N
0 | 28.27008
-2.111302e-06 | 27.97835
-7.389558e-06 | 27.75315
-5.911646e-06 | 27.53244
2.913597e-05 | 27.48915
0.001362846 | 28.63366
0.003086724 | 29.7277
0.005423302 | 30.74236
0.008860502 | 31.91701
0.0123546 | 32.92304
0.01674864 | 33.94766
0.02122175 | 35.07573
0.02682684 | 36.38161
0.03106253 | 37.52369
0.0361077 | 38.74763
0.04102545 | 40.17331
0.04479297 | 41.29881
0.04844795 | 42.5962
0.05222264 | 44.04502
0.05646414 | 45.59725
0.06052227 | 47.16449
0.06509672 | 48.75946
0.06948623 | 50.26023
0.07422748 | 51.73265
0.07891742 | 53.13024
0.08384298 | 54.5061
0.08893776 | 55.80716
0.09432496 | 57.12326
0.09965199 | 58.44483
0.1053871 | 59.81833
0.1108671 | 61.22431
0.1169175 | 62.63847
0.1229632 | 64.08997
0.129067 | 65.55957
0.1354637 | 67.075
0.1417881 | 68.63694
0.1483853 | 70.28345
0.155355 | 72.01964
0.1622952 | 73.81502
0.1692019 | 75.66333
0.1764942 | 77.55804
0.1840002 | 79.45877
0.191517 | 81.35856
0.1988438 | 83.21228
0.2064081 | 84.97694
0.2140908 | 86.6277
0.2216538 | 88.12746
0.2291152 | 89.35394
0.2367585 | 90.15735
0.2444312 | 90.16309
0.2519878 | 88.72997
0.2556207 | 87.50823
0.2594533 | 86.01531
0.2632109 | 84.22199
0.2670617 | 82.14151
0.2709191 | 79.8382
0.2746544 | 77.36568
0.2785142 | 74.79932
0.2821729 | 72.27074
0.2859614 | 69.89603
0.2898431 | 67.73989
0.2935958 | 65.73278
0.2975001 | 63.89184
0.3012543 | 62.29289
0.3050523 | 60.95593
0.3088307 | 59.85019
0.3162694 | 58.12242
0.3238398 | 57.04009
0.331457 | 56.40991
0.3390378 | 56.06192
0.3466283 | 55.82011
0.3542774 | 55.73177
0.3618788 | 55.80964
0.3693039 | 55.98742
0.3769005 | 56.22672
0.384532 | 56.56665
0.3921011 | 56.95302
0.3995488 | 57.33607
0.4072031 | 57.67491
0.4149183 | 57.96979
0.4224967 | 58.23301
0.4298692 | 58.50967
0.4374287 | 58.84417
0.445107 | 59.30489
0.4527346 | 59.82871
0.4602415 | 60.37077
0.4678513 | 60.88951
0.4754851 | 61.36745
0.4830205 | 61.74478
0.490514 | 62.04309
0.4981213 | 62.36552
0.5057277 | 62.77633
0.5132335 | 63.27404
0.5208703 | 63.79517
0.5285393 | 64.37635
0.5361361 | 64.94378
0.5434701 | 65.49287
0.5510538 | 66.06495
0.5587594 | 66.70836
0.5663587 | 67.44869
0.5738052 | 68.27143
0.5814217 | 69.15261
0.5891524 | 70.08305
0.5967304 | 71.05051
0.6041207 | 72.02563
0.611684 | 73.00785
0.6193311 | 74.03783
0.6269457 | 75.09923
0.6345264 | 76.25855
0.6421402 | 77.45466
0.6497287 | 78.66094
0.6571632 | 79.87504
0.6647299 | 81.07577
0.6724113 | 82.1946
0.6799939 | 83.32353
0.6874425 | 84.50269
0.6950857 | 85.66463
0.7027937 | 86.84077
0.7103728 | 88.03648
0.7177159 | 89.23123
0.7253155 | 90.43798
0.7329966 | 91.68499
0.740601 | 92.98802
0.7480936 | 94.32905
0.7557249 | 95.69477
0.7633373 | 97.11303
0.7709074 | 98.59275
0.7783736 | 100.0593
0.7859768 | 101.4794
0.7935921 | 102.9112
0.8011254 | 104.4797
0.808779 | 106.1394
0.8164219 | 107.8175
0.8239768 | 109.5544
0.8313789 | 111.2997
0.8389337 | 112.8802
0.8466548 | 114.3615
0.8542664 | 115.8537
0.8617148 | 117.3334
0.8693304 | 118.7562
0.877009 | 120.1032
0.884585 | 121.3373
0.8919806 | 122.4108
0.8995588 | 123.2997
0.907238 | 124.0912
0.9148355 | 124.7389
0.9223641 | 125.2036
0.9300031 | 125.5071
0.9376008 | 125.6891
0.9451145 | 125.6822
0.9526527 | 125.5023
0.9602761 | 125.2488
0.9678924 | 124.9354
0.9753259 | 124.5551
0.9829962 | 124.1218
0.9906812 | 123.6638
0.9982237 | 123.117
1.005539 | 122.3916
1.01313 | 121.4588
1.020884 | 120.389
1.028496 | 119.1786
1.035961 | 117.916
1.043596 | 116.6754
1.051235 | 115.5745
1.058807 | 114.5269
1.066287 | 113.5127
1.073876 | 112.5043
1.08149 | 111.5431
1.089016 | 110.5902
1.096631 | 109.6448
1.104307 | 108.763
1.111856 | 107.8782
1.119278 | 106.8863
1.12686 | 105.6206
1.134542 | 104.0467
1.142146 | 102.1051
1.145857 | 100.8975
1.149542 | 99.36983
1.153456 | 97.54097
1.157209 | 95.35911
1.161082 | 92.66145
1.164918 | 88.27968

## Probe 10
Probe 10 | Probe 10
Dehnung | Standardkraft
% | N
0 | 28.95307
-8.867469e-06 | 28.52658
-8.867469e-06 | 28.26031
-9.28973e-06 | 27.94113
2.945267e-05 | 27.92583
0.0007584853 | 28.99105
0.001688725 | 30.1377
0.002890795 | 31.49299
0.004419272 | 32.91404
0.006481276 | 34.40649
0.008009858 | 35.4753
0.009601675 | 36.57054
0.01126897 | 37.72121
0.01314729 | 38.97023
0.01520877 | 40.2911
0.01762346 | 41.69626
0.01997725 | 43.18325
0.0224044 | 44.75989
0.02502368 | 46.32659
0.02805161 | 47.95794
0.03091992 | 49.65366
0.03387775 | 51.34958
0.03731399 | 53.0458
0.04077611 | 54.81365
0.04422007 | 56.59687
0.04820388 | 58.37606
0.05198659 | 60.23045
0.05602193 | 62.13492
0.06025614 | 64.07823
0.06434352 | 66.10387
0.06668274 | 67.15921
0.06903431 | 68.21187
0.07126479 | 69.27285
0.07349992 | 70.39317
0.07600741 | 71.54961
0.0785587 | 72.705
0.08093424 | 73.86127
0.08332181 | 75.06586
0.08598152 | 76.31446
0.08862191 | 77.56264
0.09106079 | 78.8346
0.09359624 | 80.16528
0.09643668 | 81.52792
0.09922656 | 82.87717
0.1018522 | 84.23843
0.1047092 | 85.62795
0.1076929 | 87.04919
0.110478 | 88.49498
0.1133127 | 89.96619
0.116378 | 91.45547
0.1192775 | 92.96307
0.1221333 | 94.47089
0.1252707 | 95.99365
0.1284129 | 97.58109
0.1314563 | 99.2094
0.1347644 | 100.8482
0.1380523 | 102.5188
0.1412132 | 104.2043
0.1445767 | 105.9195
0.1478708 | 107.7213
0.1510827 | 109.5447
0.1545633 | 111.3717
0.1580247 | 113.2558
0.1614665 | 115.1466
0.1650952 | 117.0772
0.1686271 | 119.0759
0.1722296 | 121.0819
0.1758913 | 123.1199
0.179389 | 125.1944
0.1830827 | 127.2718
0.186857 | 129.3835
0.1905695 | 131.5282
0.194433 | 133.6807
0.1981937 | 135.8759
0.2019728 | 138.0864
0.2057335 | 140.3093
0.2093926 | 142.5565
0.2132207 | 144.8079
0.2170254 | 147.0495
0.2208754 | 149.2831
0.224771 | 151.5234375
0.2285019 | 153.7698
0.232335 | 156.027
0.2360337 | 158.2695
0.239713 | 160.4812
0.2435427 | 162.669
0.2472788 | 164.8148
0.2511615 | 166.9107
0.2549697 | 168.9864
0.2587474 | 171.0184
0.2625868 | 173.0422
0.2662254 | 175.0771
0.270066 | 177.1273
0.2738969 | 179.2148
0.2776793 | 181.3399
0.2815832 | 183.5364
0.2853079 | 185.8162
0.2891435 | 188.1582
0.2928656 | 190.5553
0.2965238 | 192.9963
0.3003528 | 195.4544
0.3040786 | 197.916
0.3079496 | 200.3574
0.3117899 | 202.793
0.31555 | 205.2057
0.3194088 | 207.5719
0.3230732 | 209.895
0.3268641 | 212.1897
0.3307111 | 214.4793
0.3344853 | 216.7634
0.3383858 | 219.0267
0.3421473 | 221.2896
0.3459701 | 223.5389
0.3497294 | 225.8008
0.353365 | 228.084
0.3571875 | 230.3624
0.3609628 | 232.6314
0.3647532 | 234.8974
0.3686193 | 237.1877
0.3723654 | 239.5167
0.3761799 | 241.8794
0.379896 | 244.2525
0.3836332 | 246.6634
0.3875079 | 249.1057
0.3912813 | 251.5845
0.3951746 | 254.1084
0.3989864 | 256.7136
0.402745 | 259.3775
0.40657 | 262.0709
0.410202 | 264.8034
0.4139606 | 267.5428
0.4177594 | 270.3264
0.4215184 | 273.1153
0.4254143 | 275.8933
0.4291771 | 278.689
0.4330247 | 281.4898
0.4367859 | 284.2841
0.4404585 | 287.0761
0.4443482 | 289.8514
0.4481241 | 292.6073
0.4519701 | 295.364
0.4558239 | 298.1367
0.459564 | 300.9131
0.4634029 | 303.6857
0.4670514 | 306.4673
0.4707865 | 309.231
0.4745847 | 312.014
0.4783158 | 314.7809
0.4822221 | 317.5282
0.4860151 | 320.2916
0.4898315 | 323.0471
0.4936374 | 325.8058
0.4972954 | 328.5599
0.5011332 | 331.2845
0.5049372 | 333.9644
0.5087523 | 336.6018
0.5126207 | 339.2421
0.5163746 | 341.8956
0.5202117 | 344.5379
0.523884 | 347.1827
0.5275394 | 349.8206
0.5313798 | 352.4404
0.5351249 | 355.0428
0.5389885 | 357.6286
0.5428306 | 360.2201
0.5466141 | 362.835
0.5504405 | 365.4341
0.5541058 | 368.1053
0.5579014 | 370.8881
0.5617415 | 373.7642
0.5655296 | 376.7436
0.569435 | 379.8306
0.5731951 | 383.0393
0.5770121 | 386.3515
0.5807735 | 389.7686
0.5843989 | 393.287
0.5882144 | 396.868
0.5919691 | 400.4328
0.5957936 | 403.938
0.5996563 | 407.4077
0.6034214 | 410.8454
0.6072991 | 414.2079
0.6109766 | 417.5456
0.6147217 | 420.8241
0.6186033 | 424.0529
0.6223545 | 427.2132
0.6262508 | 430.3063
0.6300504 | 433.4074
0.633839 | 436.5098
0.6376006 | 439.5937
0.6412093 | 442.642
0.6450061 | 445.657
0.6487793 | 448.637
0.6526065 | 451.5833
0.6565167 | 454.5138
0.6602539 | 457.4615
0.6640974 | 460.4221
0.6678241 | 463.3797
0.6715245 | 466.2789
0.675389 | 469.1335
0.6791748 | 471.9663
0.6830582 | 474.801
0.6868645 | 477.656
0.690631 | 480.5081
0.6944504 | 483.3456
0.6980724 | 486.1641
0.7018165 | 488.9583
0.7056281 | 491.7192
0.709384 | 494.4491
0.7132805 | 497.149
0.7170665 | 499.8742
0.7208821 | 502.5936
0.7246646 | 505.2859
0.7283506 | 507.9669
0.7322017 | 510.6124
0.7359941 | 513.2248
0.7398346 | 515.804
0.743691 | 518.3736
0.7474255 | 520.9681
0.7512537 | 523.558
0.7549324 | 526.1232
0.7586233 | 528.6525
0.7624496 | 531.1324
0.7661917 | 533.556
0.7700786 | 535.9331
0.7738948 | 538.3101
0.7777055 | 540.6531
0.7815238 | 542.9476
0.78518 | 545.2029
0.7890305 | 547.4227
0.792856 | 549.6171875
0.7966361 | 551.7735
0.8005072 | 553.9102
0.8042394 | 556.0728
0.8080752 | 558.2228
0.81179 | 560.3726
0.8154476 | 562.5063
0.8192725 | 564.7388
0.8230104 | 567.2983
0.8268834 | 570.0967
0.8307296 | 573.1705
0.8345053 | 576.5064
0.8383575 | 580.1047
0.8420247 | 583.9553
0.845815 | 588.0261
0.8496538 | 592.3248
0.853424 | 596.8409
0.8573056 | 601.4732
0.8610586 | 606.0061
0.8648687 | 610.4825
0.8686283 | 614.9353
0.8722638 | 619.3409
0.876081 | 623.6819
0.8798449 | 627.9614
0.8836617 | 632.1949
0.8875553 | 636.4165
0.891315 | 640.6532
0.8951498 | 644.8583
0.8988736 | 649.0329
0.9026005 | 653.1791
0.9064534 | 657.2513
0.9102188 | 661.2747
0.9141059 | 665.2366
0.917916 | 669.1878
0.9216952 | 673.1313
0.9255177 | 677.0078
0.9291483 | 680.84
0.9329071 | 684.6066
0.9367043 | 688.3237
0.9404755 | 691.9788
0.9443682 | 695.5743
0.9481319 | 699.1354
0.9519891 | 702.619
0.9557347 | 706.0117
0.9593969 | 709.294
0.9632844 | 712.4769
0.9670614 | 715.5383
0.9709135 | 718.4331
0.9747422 | 721.1562
0.9784841 | 723.4761
0.9822958 | 725.3924
0.9859191 | 726.9687
0.98963 | 728.1023
0.9972165 | 725.9252
1.001151 | 716.7285
1.004941 | 701.8343
1.008761 | 680.3355

## Probe 11
Probe 11 | Probe 11
Dehnung | Standardkraft
% | N
0 | 28.35605
-2.005737e-06 | 28.09717
-3.694779e-06 | 27.79954
-9.395295e-06 | 27.59089
-3.166953e-06 | 27.39327
0.0008542329 | 28.435
0.002232386 | 29.51286
0.00462238 | 30.57828
0.008829677 | 31.73376
0.01349259 | 32.7678
0.01757121 | 33.86569
0.02145051 | 35.12469
0.0239939 | 36.25746
0.02665329 | 37.56868
0.02967319 | 39.01333
0.03287139 | 40.54344
0.03596245 | 42.13942
0.03934085 | 43.71691
0.04299255 | 45.35011
0.04643377 | 47.01516
0.05035815 | 48.76331
0.05438208 | 50.55944
0.05843177 | 52.36283
0.0629223 | 54.2344
0.0671563 | 56.12908
0.07191603 | 58.01596
0.07638671 | 59.87755
0.08140326 | 61.80586
0.08630033 | 63.72186
0.09172521 | 65.6632
0.09691786 | 67.61666
0.09976885 | 68.61915
0.1025509 | 69.62881
0.1051727 | 70.66607
0.1080132 | 71.71117
0.1110505 | 72.7608
0.1139185 | 73.81306
0.1168325 | 74.86918
0.1199783 | 75.93091
0.12299 | 77.0078125
0.1259672 | 78.08137
0.1291692 | 79.15772
0.1322491 | 80.25635
0.1352615 | 81.3453
0.138546 | 82.42777
0.1418224 | 83.54054
0.1450398 | 84.63458
0.1485302 | 85.73689
0.1519411 | 86.86936
0.1552877 | 87.98774
0.1588094 | 89.12498
0.1621975 | 90.28978
0.1656495 | 91.44497
0.1692971 | 92.61111
0.1728474 | 93.78522
0.1765493 | 94.94659
0.1802844 | 96.14828
0.1839636 | 97.36149
0.1877617 | 98.60038
0.1913877 | 99.86128
0.1950626 | 101.127
0.1988934 | 102.4014
0.2026221 | 103.6777
0.2064833 | 104.9591
0.2102995 | 106.2698
0.2140709 | 107.5974
0.2178772 | 108.9281
0.2215283 | 110.2669
0.2253178 | 111.5826
0.2291653 | 112.8917
0.232968 | 114.1896
0.236899 | 115.4954
0.2406419 | 116.8193
0.2444472 | 118.1462
0.248186 | 119.4701
0.2518198 | 120.7875
0.2556515 | 122.1143
0.2594188 | 123.4519
0.2632756 | 124.7828
0.26712 | 126.1191
0.2708593 | 127.4639
0.2747195 | 128.8087
0.2783834 | 130.15
0.2821532 | 131.4908
0.2860421 | 132.8327
0.2897929 | 134.1656
0.2936956 | 135.4939
0.2974523 | 136.8179
0.3012515 | 138.1475
0.3050335 | 139.5111
0.308651 | 140.8925
0.3124601 | 142.2792
0.3162258 | 143.6737
0.3200512 | 145.0675
0.3239272 | 146.4892
0.3276745 | 147.9287
0.3315355 | 149.3801
0.3352371 | 150.8337
0.3389637 | 152.3046875
0.3428297 | 153.8113
0.3465954 | 155.3171
0.3504915 | 156.8216
0.3542899 | 158.3358
0.3580794 | 159.8586
0.3618856 | 161.3935
0.3655239 | 162.9439
0.3692999 | 164.5053
0.3730981 | 166.1167
0.3768459 | 167.7437
0.3807379 | 169.3576
0.3845058 | 170.9856
0.3883118 | 172.6421
0.3920691 | 174.3337
0.3957544 | 176.0491
0.3996166 | 177.7609
0.4034033 | 179.4744
0.4072552 | 181.1844
0.411132 | 182.8928
0.4148623 | 184.6074
0.4186839 | 186.3151
0.42237 | 188.011
0.4260775 | 189.6855
0.4299006 | 191.3508
0.4336388 | 193.0012
0.437532 | 194.6293
0.4413211 | 196.2349
0.4451286 | 197.8067
0.4489464 | 199.3315
0.4525808 | 200.7772
0.4564516 | 202.1343
0.4602694 | 203.3794
0.4640669 | 204.495
0.471688 | 206.1438
0.479228 | 206.766
0.4867245 | 206.2252
0.4943343 | 204.6776
0.4981683 | 203.3681
0.5019409 | 201.6294
0.5057751 | 199.4439
0.5094308 | 196.7934
0.5132288 | 193.7806
0.5170734 | 190.5066
0.5208525 | 187.2757
0.5247448 | 184.1486
0.5285057 | 181.1428
0.532339 | 178.3916
0.5360769 | 176.0658
0.5396934 | 174.19
0.5435244 | 172.842
0.5511085 | 172.0211
0.5587354 | 173.0873
0.5662856 | 174.9267
0.5700186 | 175.958
0.5738663 | 177.034
0.5776309 | 178.1698
0.5815448 | 179.3359
0.5853511 | 180.5492
0.5891252 | 181.7937
0.5929332 | 183.0324
0.5965617 | 184.2669
0.6003298 | 185.4867
0.6041152 | 186.7316
0.6078844 | 188.002
0.6117958 | 189.3031
0.6155499 | 190.6343
0.619411 | 192.0098
0.623147 | 193.418
0.6268368 | 194.8416
0.6307386 | 196.2572
0.6344781 | 197.671
0.6383387 | 199.0733
0.6421932 | 200.4953
0.645959 | 201.9093
0.6497726 | 203.3191
0.6533751 | 204.7065
0.657118 | 206.0544
0.660928 | 207.3691
0.6647068 | 208.6332
0.668633 | 209.8763
0.6723866 | 211.1071
0.676202 | 212.3128
0.6799775 | 213.4882
0.6836536 | 214.622
0.6875148 | 215.714
0.6913063 | 216.7775
0.6951441 | 217.8066
0.6990091 | 218.8165
0.7065892 | 220.7811
0.7139325 | 222.717
0.7215161 | 224.6129
0.7292101 | 226.5311
0.7368172 | 228.5202
0.7404896 | 229.5505
0.744306 | 230.5818
0.7481415 | 231.6166
0.7519364 | 232.6522
0.7558237 | 233.7186
0.7595634 | 234.8257
0.7633737 | 235.9613
0.7671164 | 237.1204
0.7707553 | 238.2847
0.7745801 | 239.4421
0.7783292 | 240.6006
0.7821759 | 241.7696
0.7860424 | 242.9605
0.7898125 | 244.1488
0.7936657 | 245.3254
0.7973254 | 246.502
0.8011204 | 247.6439
0.8049914 | 248.7721
0.8087327 | 249.8814
0.8126205 | 250.9869
0.8163809 | 252.1048
0.8201812 | 253.2276
0.8239619 | 254.3568
0.827594 | 255.4913
0.8313977 | 256.6313
0.8351494 | 257.7636
0.8389754 | 258.9187
0.8428625 | 260.1131
0.8466205 | 261.3281
0.8504819 | 262.5593
0.8541856 | 263.8203125
0.8579156 | 265.0687
0.8617849 | 266.3172
0.8655512 | 267.5474
0.8694244 | 268.7596
0.8732112 | 269.9784
0.8769859 | 271.1998
0.8807951 | 272.407
0.8844194 | 273.592
0.8881951 | 274.7448
0.8919871 | 275.8452
0.8957546 | 276.9131
0.8996632 | 277.9396
0.9072782 | 279.8527
0.9147301 | 281.5787
0.9223557 | 282.9784
0.9300731 | 284.0141
0.9376552 | 284.8529
0.9450347 | 285.455
0.9525937 | 285.5891
0.9602801 | 284.8008
0.9679073 | 282.0332

## Probe 12
Probe 12 | Probe 12
Dehnung | Standardkraft
% | N
0 | 27.8873
-7.811819e-06 | 27.541
-1.097877e-05 | 27.22382
-1.045095e-05 | 27.00222
4.644865e-06 | 26.82072
0.001022926 | 28.04725
0.001997925 | 29.08469
0.0033765 | 30.12748
0.005893278 | 31.45307
0.00874512 | 32.69276
0.01213957 | 34.02745
0.01538601 | 35.11284
0.01875491 | 36.30444
0.02232502 | 37.51875
0.02664928 | 38.74432
0.03080506 | 39.95781
0.03563382 | 41.0799
0.04065925 | 42.1842
0.04626507 | 43.24489
0.05188029 | 44.34355
0.05815213 | 45.53189
0.06444782 | 46.90422
0.06904719 | 48.15527
0.07362839 | 49.72362
0.07858415 | 51.55234
0.0809107 | 52.55812
0.08341344 | 53.6495
0.08605457 | 54.77719
0.08855509 | 55.87405
0.09098024 | 56.98625
0.09362802 | 58.11258
0.0964237 | 59.22047
0.09909714 | 60.33207
0.1017805 | 61.44528
0.1047224 | 62.56477
0.1076145 | 63.69571
0.1103677 | 64.83861
0.1133384 | 65.99004
0.1163691 | 67.16296
0.1192003 | 68.34585
0.122164 | 69.54541
0.1253775 | 70.76318
0.128441 | 71.98872
0.1315417 | 73.21147
0.1348657 | 74.44875
0.1380399 | 75.7055
0.1412351 | 76.95456
0.1446085 | 78.22863
0.1478098 | 79.52785
0.1510677 | 80.81743
0.1545509 | 82.13318
0.1579234 | 83.45987
0.1614591 | 84.77551
0.1651007 | 86.12211
0.1685971 | 87.48154
0.1722387 | 88.84736
0.1758281 | 90.23353
0.1793746 | 91.60813
0.1831544 | 92.97897
0.1868743 | 94.3438
0.1906662 | 95.68647
0.1944887 | 97.02551
0.1982254 | 98.3574
0.2020567 | 99.68708
0.2057163 | 101.0185
0.209417 | 102.3313
0.2132486 | 103.6299
0.2169816 | 104.9061
0.2208533 | 106.1784
0.224676 | 107.464
0.2284533 | 108.7584
0.2322625 | 110.0527
0.2359221 | 111.3362
0.2397139 | 112.6062
0.2435498 | 113.8654
0.2473519 | 115.1173
0.2512755 | 116.3735
0.2550267 | 117.631
0.2588341 | 118.8803
0.2625904 | 120.1297
0.2662149 | 121.3673
0.2700483 | 122.6065
0.2738082 | 123.842
0.277652 | 125.0621
0.2815102 | 126.294
0.2852495 | 127.5181
0.2891175 | 128.7322
0.2927767 | 129.9489
0.2965473 | 131.1501
0.300425 | 132.328
0.3041831 | 133.4687
0.30808 | 134.5952
0.3118441 | 135.7325
0.3156479 | 136.8649
0.3194274 | 137.9936
0.3230438 | 139.1272
0.3268617 | 140.2574
0.3306184 | 141.385
0.3344235 | 142.5079
0.3383088 | 143.6469
0.3420633 | 144.7999
0.3459216 | 145.9548
0.3496249 | 147.1007
0.3533671 | 148.2251
0.357233 | 149.3359375
0.3609936 | 150.4278
0.3648912 | 151.5101
0.3686871 | 152.6071
0.372462 | 153.6906
0.3762677 | 154.779
0.3799018 | 155.8685
0.3836869 | 156.9473
0.3874919 | 158.0323
0.3912484 | 159.1201
0.3951319 | 160.2303
0.3988881 | 161.362
0.4026915 | 162.5083
0.4064597 | 163.6616
0.410152 | 164.8284
0.4140115 | 165.9903
0.4177968 | 167.164
0.4216588 | 168.352
0.4255299 | 169.5662
0.4292512 | 170.8058
0.4330836 | 172.0562
0.4367757 | 173.3319
0.4404709 | 174.6134
0.4442977 | 175.8997
0.4480207 | 177.2008
0.4519101 | 178.5239
0.4557059 | 179.8884
0.4595131 | 181.2552
0.4633386 | 182.6234
0.4669772 | 184.0132
0.4708383 | 185.4058
0.4746628 | 186.8026
0.4784567 | 188.19
0.4823429 | 189.5913
0.4860771 | 191.0137
0.4899132 | 192.4419
0.4936146 | 193.8854
0.4972879 | 195.3369
0.5011223 | 196.7982
0.5048351 | 198.2582
0.5087227 | 199.7191
0.5125576 | 201.2001
0.5163061 | 202.7068
0.5201456 | 204.2166
0.5238135 | 205.7263
0.5276178 | 207.2373
0.5314616 | 208.7368
0.5352407 | 210.2417
0.5391228 | 211.7913
0.5428792 | 213.3946
0.5467129 | 215.0279
0.5504612 | 216.709
0.5540789 | 218.4261
0.5578988 | 220.1812
0.5616611 | 221.975
0.5654728 | 223.7999
0.5693577 | 225.6691
0.5731257 | 227.5767
0.5769589 | 229.4754
0.580665 | 231.3783
0.5844076 | 233.2818
0.5882566 | 235.1737
0.5920197 | 237.053
0.5959295 | 238.9259
0.5997464 | 240.8301
0.6035259 | 242.7417
0.6073347 | 244.6752
0.6109498 | 246.6344
0.6147147 | 248.6079
0.6185145 | 250.5799
0.6222715 | 252.5469
0.6261681 | 254.5211
0.6299285 | 256.5249
0.6338037 | 258.5386
0.6375404 | 260.5499
0.6412255 | 262.5521
0.6451212 | 264.5304
0.6488719 | 266.4937
0.6527405 | 268.4369
0.6565909 | 270.3943
0.6603419 | 272.3549
0.6641507 | 274.318
0.6677742 | 276.261
0.6715193 | 278.1827
0.6753188 | 280.1113
0.6790938 | 282.1213
0.6830093 | 284.2522
0.6867715 | 286.5111
0.6905986 | 288.8573
0.6943708 | 291.2691
0.698036 | 293.7396
0.7018929 | 296.2618
0.7056895 | 298.8405
0.7095391 | 301.4624
0.7133974 | 304.1263
0.7171373 | 306.7355
0.7209614 | 309.2483
0.7246186 | 311.6774
0.7283231 | 314.031
0.7321688 | 316.3206
0.7358912 | 318.5592
0.7397581 | 320.7356
0.7435986 | 322.9002
0.7473843 | 325.0461
0.7512042 | 327.1644
0.7548825 | 329.2693
0.758693 | 331.3584
0.7625358 | 333.4371
0.7663302 | 335.5164
0.7702157 | 337.6056
0.7739421 | 339.7223
0.7777532 | 341.8637
0.7814994 | 344.0193
0.7851365 | 346.1804
0.7889518 | 348.3323
0.7926993 | 350.4909
0.7965608 | 352.6481
0.8004248 | 354.8183
0.804191 | 357.0016
0.8080474 | 359.1823
0.8117124 | 361.3607
0.8155042 | 363.53
0.8193888 | 365.6899
0.8231328 | 367.8431
0.8270124 | 369.969
0.8307731 | 372.1113
0.8345726 | 374.2565
0.8383427 | 376.395
0.8419811 | 378.5109
0.8457862 | 380.593
0.8495363 | 382.6523
0.8533639 | 384.666
0.8572607 | 386.6652
0.8610107 | 388.6492
0.864869 | 390.6228
0.8685752 | 392.5709
0.8723027 | 394.475
0.8761719 | 396.3411
0.8799446 | 398.1622
0.8838041 | 399.955
0.8875889 | 401.7384
0.8913659 | 403.4959
0.89519 | 405.2214
0.8988201 | 406.9005
0.902588 | 408.5328
0.9063824 | 410.1104
0.9101476 | 411.6399
0.9140534 | 413.143
0.9178405 | 414.6418
0.9216644 | 416.1166
0.9254284 | 417.5519
0.9291096 | 418.9581
0.9329591 | 420.3326
0.9367535 | 421.6958
0.9406131 | 423.0339
0.9444669 | 424.3753
0.9481966 | 425.7303
0.9520321 | 427.0414
0.95571 | 428.319
0.9594163 | 429.5665
0.9632426 | 430.7833
0.9669823 | 431.9684
0.9708778 | 433.1237
0.9746635 | 434.2617
0.9784822 | 435.3666
0.9822849 | 436.4406
0.9859184 | 437.4797
0.9897819 | 438.5072
0.9935988 | 439.5337
1.001283 | 441.5398
1.005016 | 442.5611
1.008822 | 443.5789
1.012482 | 444.5885
1.019962 | 446.5471
1.027633 | 448.4474
1.035256 | 450.4325
1.039085 | 451.4351
1.046575 | 453.4127
1.054212 | 455.3923
1.058099 | 456.4283
1.061839 | 457.489
1.065661 | 458.5489
1.069404 | 459.5995
1.073056 | 460.6324
1.076891 | 461.6571
1.080652 | 462.6913
1.084465 | 463.7182
1.088327 | 464.7604
1.09208 | 465.8158
1.095909 | 466.8525
1.09961 | 467.8754
1.103368 | 468.8775
1.110997 | 470.807
1.118687 | 472.6628
1.126242 | 474.4512
1.133614 | 476.1092
1.141206 | 477.6854
1.148852 | 479.2223
1.156444 | 480.7397
1.164075 | 482.2689
1.171703 | 483.8503
1.179266 | 485.5555
1.186714 | 487.3819
1.194273 | 489.26
1.201947 | 491.1202
1.209547 | 493.001
1.216972 | 494.77
1.224639 | 496.3878
1.232339 | 498.0757
1.239909 | 499.8552
1.24727 | 501.6216
1.254824 | 503.3651
1.26251 | 505.1634
1.270111 | 506.8556
1.277607 | 508.4072
1.285287 | 509.901
1.292918 | 511.4813
1.300451 | 513.1313
1.307905 | 514.8071
1.315496 | 516.6042
1.323124 | 518.5778
1.326981 | 519.5961
1.330634 | 520.6208
1.334431 | 521.6411
1.338301 | 522.6642
1.342041 | 523.6879
1.345942 | 524.7079
1.34972 | 525.7408
1.35353 | 526.7687
1.357284 | 527.8102
1.360927 | 528.8639
1.364746 | 529.9238
1.368488 | 530.9857
1.372317 | 532.0435
1.376202 | 533.1304
1.379973 | 534.2454
1.383841 | 535.3943
1.387536 | 536.5521
1.391254 | 537.6929
1.395102 | 538.8052
1.39886 | 539.8751
1.402739 | 540.9164
1.406528 | 541.9501
1.410311 | 542.9661
1.417708 | 544.9006
1.425249 | 546.5905
1.432926 | 548.1351
1.440561 | 549.1509
1.448025 | 549.9674
1.455676 | 550.8104
1.463379 | 551.783
1.470966 | 553.0532
1.47834 | 555.0765
1.482164 | 556.2499
1.48591 | 557.4225
1.489794 | 558.594
1.493575 | 559.8304
1.497416 | 561.0693
1.501233 | 562.2681
1.504877 | 563.411
1.508741 | 564.493
1.516349 | 566.3621
1.523945 | 567.9749
1.531472 | 569.481
1.538959 | 570.926
1.546609 | 572.3596
1.554217 | 574.0221
1.561708 | 575.9052
1.569351 | 577.8947
1.577023 | 579.9016
1.58077 | 580.9232
1.584597 | 581.942
1.588321 | 582.9459
1.595804 | 584.6735
1.603372 | 585.3375
1.611029 | 583.8824
1.614863 | 582.5153
1.618564 | 580.8821
1.622328 | 579.0878
1.626197 | 577.1893
1.629975 | 575.2695
1.633851 | 573.3988
1.637614 | 571.6936
1.641398 | 570.3377
1.648802 | 568.9534
1.656386 | 568.2997
1.664089 | 567.2731
1.667848 | 566.2308
1.671704 | 564.6986
1.675413 | 562.856
1.679126 | 560.7892
1.683032 | 558.6043
1.686783 | 556.4098
1.690629 | 554.2739
1.694438 | 552.2585
1.6982 | 550.3081
1.70202 | 548.5026
1.705661 | 547.0673
1.709429 | 546.033
1.716993 | 544.6475
1.724689 | 543.4323
1.732281 | 541.7488
1.739817 | 540.2489
1.747432 | 538.8999
1.755025 | 537.7254
1.762515 | 537.0623
1.77003 | 537.2448
1.777676 | 537.8301
1.785296 | 538.9413
1.792751 | 540.5601
1.800393 | 542.6121
1.804215 | 543.7626
1.808094 | 545.0079
1.811837 | 546.3347
1.815667 | 547.6934
1.819396 | 549.0898
1.823037 | 550.5011
1.826864 | 551.9198
1.83062 | 553.3246
1.834477 | 554.702
1.838321 | 556.0919
1.842098 | 557.4747
1.845949 | 558.8282
1.849609 | 560.1609
1.853396 | 561.4611
1.857245 | 562.751
1.861003 | 564.007
1.864885 | 565.218
1.86864 | 566.4138
1.872444 | 567.5667
1.876219 | 568.685
1.879874 | 569.7737
1.883684 | 570.8364
1.887433 | 571.872
1.89515 | 573.8405
1.902757 | 575.7262
1.910189 | 577.4985
1.917808 | 579.0548
1.925492 | 580.3963
1.933083 | 581.4915
1.940484 | 582.2727
1.948064 | 582.7599
1.955725 | 583.0404
1.963279 | 583.1265
1.970848 | 583.0233
1.978482 | 582.6934
1.986077 | 582.2029
1.993558 | 581.4091
2.001091 | 580.2744
2.008751 | 578.9478
2.016343 | 577.5248
2.023783 | 575.8978
2.031485 | 574.076
2.035305 | 573.0672
2.039162 | 571.9487
2.042891 | 570.6378
2.046717 | 569.1052
2.050403 | 567.3237
2.054098 | 565.1246
2.05793 | 562.5624
2.061686 | 559.7565
2.065586 | 556.7318
2.069389 | 553.4043
2.073172 | 549.7093
2.076997 | 545.6512
2.080665 | 541.2214
2.084474 | 536.4406
2.088301 | 531.3521
2.092105 | 526.2263
2.095987 | 521.1306
2.099729 | 515.9594
2.103569 | 510.7102
2.1073 | 505.4879
2.110957 | 500.3934
2.114788 | 495.5362
2.118522 | 491.0146
2.122335 | 486.8578
2.126203 | 483.0958
2.129972 | 479.6323
2.133799 | 476.4017
2.137491 | 473.404
2.141252 | 470.6372
2.145113 | 468.1405
2.148882 | 465.8865
2.15277 | 463.8148
2.15656 | 461.9013
2.160341 | 460.0958
2.164148 | 458.3705
2.167781 | 456.6874
2.171558 | 455.034
2.175327 | 453.4359
2.17912 | 451.9114
2.183007 | 450.5005
2.186755 | 449.1624
2.190619 | 447.8667
2.194342 | 446.6226
2.198039 | 445.4069
2.201944 | 444.2596
2.20571 | 443.1741
2.209578 | 442.1265
2.213388 | 441.0941
2.217161 | 440.0108
2.220987 | 438.8423
2.224608 | 437.6041
2.228368 | 436.3035
2.232154 | 434.9578
2.23592 | 433.5489
2.239832 | 432.0857
2.243599 | 430.5599
2.247435 | 428.9919
2.251205 | 427.4046
2.254896 | 425.8036
2.258751 | 424.1519
2.262536 | 422.4218
2.266388 | 420.6687
2.270223 | 418.9086
2.273983 | 417.1607
2.277822 | 415.4415
2.28146 | 413.7662
2.285169 | 412.0867
2.288992 | 410.345
2.292714 | 408.2948
2.2966 | 406.2374
2.300424 | 404.193
2.304215 | 401.6212
2.308022 | 398.7309
2.311697 | 395.7617
2.315524 | 392.7701
2.31934 | 389.7687
2.323166 | 386.7917
2.327067 | 383.9158
2.330801 | 381.3627
2.334615 | 378.8286
2.338332 | 376.3432
2.341976 | 374.3569
2.345806 | 372.6185
2.34955 | 370.7996
2.353396 | 368.5085
2.357234 | 365.3365
2.361013 | 361.894
2.364878 | 358.3411
2.368538 | 354.6875
2.372347 | 350.9257
2.376218 | 347.0378
2.379978 | 343.0228
2.383883 | 338.8767
2.387642 | 334.6588
2.391434 | 330.6438
2.395176 | 327.3009
2.398819 | 324.058
2.402644 | 320.7742
2.406381 | 317.3679
2.410228 | 313.8198
2.414105 | 310.2152
2.417864 | 306.4249
2.421718 | 302.5972
2.425408 | 298.7831
2.42915 | 294.8922
2.433022 | 290.6297

## Probe 13
Probe 13 | Probe 13
Dehnung | Standardkraft
% | N
0 | 28.21786
-3.905909e-06 | 27.87596
-7.495124e-06 | 27.56117
-8.656339e-06 | 27.34711
-7.178428e-06 | 27.08562
0.000950825 | 28.34345
0.001920441 | 29.41675
0.003323401 | 30.55086
0.005133526 | 31.6819
0.007169983 | 32.81178
0.009361092 | 33.98111
0.01194543 | 35.26898
0.01518111 | 36.63432
0.01848762 | 38.1193
0.0207845 | 39.15204
0.02331553 | 40.22761
0.02631992 | 41.34599
0.02912489 | 42.50502
0.03201885 | 43.65479
0.03544929 | 44.79158
0.03874852 | 46.02399
0.04207752 | 47.24351
0.04595556 | 48.55044
0.04955237 | 49.91195
0.05340128 | 51.33997
0.05765407 | 52.80336
0.06175306 | 54.31269
0.06640616 | 55.86203
0.07080548 | 57.42865
0.07566939 | 59.0785
0.08031415 | 60.71961
0.08543849 | 62.45153
0.09051586 | 64.22066
0.09603554 | 66.02609
0.1013352 | 67.89757
0.1070615 | 69.87259
0.1097494 | 70.89194
0.1126145 | 71.93572
0.1156486 | 73.01245
0.118573 | 74.13736
0.1215686 | 75.30854
0.1247668 | 76.52996
0.1278288 | 77.80481
0.1309143 | 79.146
0.1342039 | 80.54232
0.1373252 | 82.0113
0.1404414 | 83.53493
0.1438515 | 85.12168
0.1471718 | 86.76635
0.1504849 | 88.42596
0.1540127 | 90.11951
0.157407 | 91.86274
0.1608669 | 93.6161
0.1644143 | 95.37664
0.1677911 | 97.14184
0.1713623 | 98.8954
0.1750128 | 100.6668
0.1786178 | 102.4171
0.1824555 | 104.1485
0.1861907 | 105.8711
0.189947 | 107.5808
0.193717 | 109.2915
0.1973481 | 110.9752
0.2011656 | 112.629
0.2049705 | 114.2514
0.2087558 | 115.8467
0.2126141 | 117.43
0.2163558 | 118.989
0.220204 | 120.5285
0.2239223 | 122.0719
0.2275869 | 123.5983
0.2314187 | 125.1112
0.2351569 | 126.626
0.2390065 | 128.133
0.2428728 | 129.6348
0.2466213 | 131.1308
0.2504177 | 132.6102
0.2541131 | 134.0926
0.2578959 | 135.5606
0.2617528 | 137.0114
0.26554 | 138.4451
0.2694437 | 139.8584
0.2732086 | 141.271
0.277005 | 142.6628
0.2808071 | 144.0637
0.2844168 | 145.4627
0.288218 | 146.8652
0.2919928 | 148.2617
0.2958054 | 149.6427
0.2996879 | 151.0229
0.3034154 | 152.4135
0.3072852 | 153.8074
0.310992 | 155.1989
0.3147035 | 156.5755
0.318612 | 157.9511
0.3223631 | 159.3181
0.3262558 | 160.6773
0.3300476 | 162.058
0.3338073 | 163.4528
0.3376172 | 164.8756
0.3412458 | 166.3142
0.3450404 | 167.7578
0.3488171 | 169.2046
0.3525932 | 170.6636
0.3564973 | 172.1292
0.3602423 | 173.6134
0.3640959 | 175.0925
0.3678395 | 176.5848
0.3715335 | 178.0784
0.3753976 | 179.5546
0.3791694 | 180.9989
0.3830459 | 182.4191
0.3868841 | 183.8533
0.3906396 | 185.2855
0.3944645 | 186.7242
0.3981057 | 188.1571
0.401853 | 189.5825
0.4056928 | 190.9978
0.4094259 | 192.4085
0.4132861 | 193.8135
0.4170756 | 195.2432
0.4208692 | 196.6961
0.424657 | 198.1356
0.4283369 | 199.5754
0.4321763 | 201.009
0.4359875 | 202.4369
0.4398214 | 203.858
0.4437121 | 205.2935
0.4474362 | 206.7553
0.4512698 | 208.2363
0.4549869 | 209.7449
0.4586469 | 211.2686
0.4624713 | 212.8085
0.4662034 | 214.3537
0.4700622 | 215.9023
0.4738849 | 217.496
0.477677 | 219.1051
0.481541 | 220.7311
0.4851813 | 222.3589
0.4890051 | 223.9734
0.4928552 | 225.5979
0.4966134 | 227.2009
0.5005211 | 228.8079
0.504273 | 230.4407
0.508099 | 232.0857
0.5118332 | 233.7287
0.5154664 | 235.3738
0.5192889 | 237.0008
0.5230141 | 238.6246
0.5268733 | 240.2407
0.5307464 | 241.8588
0.5344949 | 243.4784
0.5383482 | 245.102
0.5420414 | 246.7211
0.5458042 | 248.3213
0.5496517 | 249.9128
0.5534147 | 251.4861
0.5573056 | 253.0567
0.5610769 | 254.6186
0.5648888 | 256.1866
0.5686659 | 257.7563
0.572277 | 259.3195
0.5760798 | 260.8573
0.5798537 | 262.3806
0.5836274 | 263.89
0.5875311 | 265.3976
0.5913025 | 266.9059
0.5951402 | 268.4104
0.5988719 | 269.8955
0.602565 | 271.3525
0.6064226 | 272.7715
0.6101995 | 274.1381
0.6140963 | 275.4647
0.6179423 | 276.7643
0.6216946 | 278.0026
0.6255307 | 279.1669
0.6291659 | 280.2515
0.6367028 | 282.0672
0.6443549 | 282.9076
0.6519654 | 282.2732
0.6557477 | 281.02
0.6594085 | 278.9898
0.6633029 | 276.2504
0.6670877 | 272.9399
0.6709141 | 269.2174
0.6747778 | 265.2832
0.6785275 | 261.269
0.6823567 | 257.3111
0.6860073 | 253.4121
0.6897182 | 249.6731
0.6935333 | 246.4155
0.6972694 | 243.7681
0.7011896 | 241.7315
0.7049833 | 240.2239
0.7087718 | 239.0997
0.7162385 | 237.6875
0.7239023 | 237.3446
0.7315884 | 237.9297
0.7391406 | 238.9601
0.7465053 | 240.2865
0.7540801 | 241.8129
0.7617986 | 243.4168
0.7693967 | 245.1541
0.7768602 | 247.1479
0.7807164 | 248.1947
0.784499 | 249.2647
0.7884002 | 250.3492
0.792151 | 251.4566
0.7959261 | 252.5893
0.7997056 | 253.773
0.8033273 | 255.0014
0.8071404 | 256.2696
0.810923 | 257.5822
0.8147318 | 258.9215
0.8186195 | 260.309
0.8223644 | 261.7401
0.826227 | 263.2057
0.82991 | 264.6735
0.8336457 | 266.1235
0.8375538 | 267.5815
0.8413046 | 269.0326
0.8451847 | 270.4715
0.8489783 | 271.9019
0.8527516 | 273.3228
0.8565573 | 274.7087
0.8601803 | 276.0575
0.8639647 | 277.364
0.8677341 | 278.6515
0.871517 | 279.9133
0.8754294 | 281.1633
0.8791809 | 282.4081
0.8830359 | 283.6221
0.8867881 | 284.8206
0.8904815 | 285.9787
0.8943588 | 287.1028
0.8981273 | 288.1856
0.9019701 | 289.2278
0.9057829 | 290.2567
0.909549 | 291.2743
0.917025 | 293.2499
0.924581 | 295.1757
0.9322194 | 297.14
0.936031 | 298.1612
0.9398336 | 299.2302
0.9436238 | 300.3289
0.9472986 | 301.4402
0.9511449 | 302.5711
0.9549446 | 303.7209
0.9587618 | 304.8769
0.9626442 | 306.0396
0.9663795 | 307.211
0.9702217 | 308.3844
0.9739335 | 309.5546
0.977601 | 310.6842
0.9814325 | 311.7649
0.9851647 | 312.8046875
0.9928416 | 314.7673
1.000496 | 316.6644
1.007944 | 318.5062
1.015565 | 320.3547
1.023203 | 322.344
1.027002 | 323.3867
1.030703 | 324.459
1.034323 | 325.5485
1.038158 | 326.6528
1.041909 | 327.763
1.045782 | 328.886
1.049664 | 330.0504
1.053434 | 331.2315
1.057281 | 332.4192
1.060957 | 333.5858
1.064736 | 334.7485
1.068597 | 335.8967
1.072372 | 337.0351
1.076264 | 338.1874
1.080032 | 339.3456
1.083837 | 340.4945
1.087608 | 341.6313
1.091229 | 342.7555
1.095054 | 343.8596
1.098842 | 344.9752
1.102631 | 346.08
1.106515 | 347.1895
1.110274 | 348.3108
1.114079 | 349.4307
1.117798 | 350.5539
1.121522 | 351.6834
1.125401 | 352.8171
1.129178 | 353.9575
1.13306 | 355.0999
1.136877 | 356.2659
1.14062 | 357.4466
1.144443 | 358.6351
1.148069 | 359.8582
1.151809 | 361.0851
1.155632 | 362.2966
1.159403 | 363.4781
1.163291 | 364.652
1.167054 | 365.8154
1.1709 | 366.961
1.174674 | 368.0747
1.178329 | 369.1469
1.182221 | 370.1662
1.189835 | 371.9482
1.197428 | 373.5307
1.20495 | 374.903
1.212481 | 375.9961
1.220144 | 376.7448
1.227707 | 377.2756
1.235163 | 377.3809
1.24283 | 376.9447
1.250527 | 376.0656
1.258103 | 374.6418
1.261806 | 373.3545
1.265469 | 371.019
1.269311 | 365.7112

## Probe 15
Probe 15 | Probe 15
Dehnung | Standardkraft
% | N
0 | 28.34036
-4.328169e-06 | 28.10315
-5.911646e-06 | 27.78699
-5.489386e-06 | 27.57319
-4.855995e-06 | 27.35037
0.0009565255 | 28.50005
0.002324755 | 29.78207
0.004290799 | 31.09032
0.006081923 | 32.31052
0.008398232 | 33.7621
0.01021849 | 34.86144
0.01198248 | 36.04769
0.01380486 | 37.28979
0.01581344 | 38.58675
0.01810399 | 39.95835
0.02077057 | 41.40315
0.02323742 | 42.9505
0.02583495 | 44.54509
0.0288349 | 46.16106
0.03198855 | 47.8626
0.0349524 | 49.56217
0.03834674 | 51.20168
0.04192276 | 52.85716
0.0452641 | 54.49622
0.04915344 | 56.10102
0.0531306 | 57.72443
0.05711442 | 59.34626
0.06158764 | 60.99179
0.06579092 | 62.63865
0.07050303 | 64.37338
0.07496632 | 66.13127
0.07994942 | 68.02158
0.08485799 | 69.9315
0.08747294 | 70.93655
0.09020222 | 71.94559
0.09533184 | 73.95467
0.09812541 | 74.99635
0.1009162 | 76.04537
0.103548 | 77.11069
0.1062705 | 78.19285
0.1092213 | 79.29299
0.1121094 | 80.40528
0.1149607 | 81.52413
0.118052 | 82.66867
0.1211317 | 83.85493
0.12409 | 85.07478
0.1272437 | 86.30649
0.1303928 | 87.57996
0.1333701 | 88.86648
0.1366083 | 90.1647
0.1399709 | 91.4978
0.1431589 | 92.85621
0.1465297 | 94.23248
0.1499562 | 95.63815
0.153254 | 97.04731
0.1567535 | 98.46032
0.1601767 | 99.92034
0.1635064 | 101.385
0.1670805 | 102.8802
0.1706357 | 104.4088
0.1742686 | 105.9429
0.1780542 | 107.5113
0.1817015 | 109.1164
0.1854797 | 110.7342
0.1891908 | 112.3793
0.19283 | 113.9934
0.1966646 | 115.6324
0.200414 | 117.2872
0.2042383 | 118.9352
0.2080782 | 120.5956
0.2118262 | 122.2602
0.215669 | 123.9408
0.2193351 | 125.6271
0.2230486 | 127.3236
0.2268839 | 129.0336
0.2306113 | 130.7886
0.2344838 | 132.5424
0.2383 | 134.3122
0.2420757 | 136.0945
0.2458723 | 137.8833
0.2495499 | 139.6859
0.2533815 | 141.4878
0.2572114 | 143.2867
0.2610191 | 145.0734
0.2649173 | 146.8568
0.2686496 | 148.6474
0.2724725 | 150.4404
0.2762123 | 152.2455
0.2798578 | 154.0455
0.2836873 | 155.8444
0.2874364 | 157.6488
0.2912975 | 159.4409
0.295147 | 161.2612
0.298897 | 163.0762
0.3027368 | 164.8916
0.3063853 | 166.7074
0.3101872 | 168.4877
0.3140676 | 170.2564
0.3178274 | 172.0112
0.3217254 | 173.7622
0.3254692 | 175.5334
0.32928 | 177.2945
0.3330451 | 179.0768
0.3366931 | 180.9011
0.3405157 | 182.7372
0.344255 | 184.5894
0.3480791 | 186.4529
0.3519464 | 188.3385
0.3556996 | 190.2644
0.359559 | 192.2654
0.3632416 | 194.3161
0.3669922 | 196.4062
0.3708575 | 198.4888
0.3746316 | 200.5478
0.3785333 | 202.6179
0.3823134 | 204.7306
0.3861035 | 206.8771
0.3899017 | 209.0379
0.3935282 | 211.2096
0.3973179 | 213.3348
0.4011111 | 215.4364
0.4048859 | 217.5206
0.4087661 | 219.6086
0.412521 | 221.7183
0.4163351 | 223.8279
0.4200933 | 225.9126
0.423787 | 227.9493
0.4276426 | 229.9778
0.4314331 | 231.9737
0.435297 | 233.937
0.439158 | 235.893
0.4429004 | 237.8473
0.4467299 | 239.7901
0.450389 | 241.7301
0.4541096 | 243.6543
0.4579344 | 245.5701
0.4616752 | 247.5039
0.4655549 | 249.4307
0.4693335 | 251.3806
0.4731597 | 253.3433
0.4769577 | 255.3089
0.4806067 | 257.2738
0.4844882 | 259.2363
0.4882779 | 261.2029
0.4920853 | 263.1575
0.4959817 | 265.1293
0.4997305 | 267.129
0.5035698 | 269.1355
0.5072522 | 271.1278
0.5109341 | 273.1338
0.5147479 | 275.1566
0.5184741 | 277.2001
0.5223634 | 279.3445
0.5261783 | 281.6321
0.5299636 | 284.0335
0.533799 | 286.529
0.5374568 | 289.0945
0.5412797 | 291.7101
0.5451029 | 294.4117
0.5488855 | 297.1611
0.5527777 | 299.9689
0.5565236 | 302.8453
0.5603565 | 305.683
0.5640832 | 308.4533
0.5677213 | 311.1606
0.571545 | 313.8076
0.575295 | 316.4004
0.5791206 | 318.939
0.5829871 | 321.4261
0.5867549 | 323.86
0.5906008 | 326.2219
0.5942944 | 328.4801
0.5980446 | 330.6299
0.6018939 | 332.6474
0.6056667 | 334.5533
0.6095834 | 336.3545
0.6133866 | 338.0667
0.617181 | 339.6907
0.6209783 | 341.1996
0.6245802 | 342.5774
0.6283566 | 343.8237
0.6321472 | 344.9463
0.6398192 | 346.8641
0.6474483 | 348.4152
0.6548901 | 349.3797
0.6625199 | 349.5166
0.6702042 | 348.9244
0.6777686 | 347.884
0.6851258 | 346.1129
0.6889389 | 343.5362
0.6927221 | 340.0277
0.6966423 | 335.9232
0.7004134 | 331.5965
0.7042472 | 327.0614
0.7080138 | 322.3778
0.711701 | 317.5692
0.7155619 | 312.6519
0.7193441 | 307.685
0.723214 | 302.8685
0.7270628 | 299.2582
0.7307982 | 296.0022
0.7346173 | 292.728
0.7382647 | 289.2777
0.7419844 | 285.8292
0.7458226 | 282.36
0.749556 | 278.9381
0.7534432 | 275.5763
0.7572592 | 272.2699
0.7610416 | 269.0516
0.7648468 | 266.1815
0.7685295 | 263.9631
0.7723681 | 262.5042
0.7799931 | 260.9631
0.7875841 | 260.4194
0.7951318 | 260.7448
0.8026172 | 261.8913
0.8102139 | 263.5464
0.8140584 | 264.6159
0.8178465 | 265.8964
0.8217022 | 267.2872
0.8253512 | 268.7018
0.8291613 | 270.083
0.8330205 | 271.4325
0.8367798 | 272.7586
0.8406618 | 274.0807
0.8444088 | 275.4273
0.8482118 | 276.7662
0.8519731 | 278.0837
0.8556134 | 279.3915
0.85943 | 280.7233
0.8631759 | 282.1309
0.867016 | 283.6245
0.8708932 | 285.2187
0.8746489 | 286.9087
0.8785026 | 288.6853
0.8822091 | 290.5311
0.8859618 | 292.4313
0.8898157 | 294.4026
0.8935768 | 296.4308
0.89745 | 298.5082
0.9012212 | 300.6547
0.9050189 | 302.8462
0.9088296 | 305.0762
0.9124427 | 307.3012
0.9162326 | 309.5003
0.9200198 | 311.6938
0.923791 | 313.875
0.9276929 | 316.0341
0.9314693 | 318.1825
0.9352906 | 320.334
0.9390461 | 322.466
0.9427527 | 324.5774
0.9466255 | 326.6402
0.9503925 | 328.6679
0.954254 | 330.668
0.9580993 | 332.6566
0.9618552 | 334.6342
0.965684 | 336.584
0.9693345 | 338.5334
0.9730607 | 340.4203
0.9768783 | 342.2481
0.980612 | 344.0233
0.9845119 | 345.7595
0.9882952 | 347.4825
0.9921285 | 349.1667
0.9959196 | 350.8183
0.9995637 | 352.4388
1.003443 | 354.0292
1.007234 | 355.5833
1.011041 | 357.1219
1.014909 | 358.6908
1.018645 | 360.2864
1.022466 | 361.8778
1.026106 | 363.4588
1.029772 | 365.0184
1.033601 | 366.5547
1.037357 | 368.0573
1.041274 | 369.5309
1.045103 | 371.0033
1.048897 | 372.4558
1.052719 | 373.8884
1.056379 | 375.2948
1.060202 | 376.6895
1.064033 | 378.0826
1.067865 | 379.4619
1.071739 | 380.8421
1.075476 | 382.217
1.079313 | 383.5873
1.083027 | 384.9551
1.086688 | 386.3143
1.090547 | 387.6401
1.094296 | 388.9365
1.098132 | 390.1975
1.101992 | 391.4506
1.10575 | 392.7086
1.109558 | 393.9437
1.113246 | 395.1727
1.117006 | 396.3665
1.120863 | 397.5244
1.124643 | 398.6465
1.128553 | 399.736
1.132329 | 400.8196
1.136103 | 401.862
1.139894 | 402.8665
1.147294 | 404.7184
1.154896 | 406.3867
1.162513 | 407.9789
1.170083 | 409.4377
1.177702 | 410.7095
1.18533 | 411.7998
1.192906 | 412.7486
1.200357 | 413.51
1.207929 | 414.1312
1.215618 | 414.6504
1.22319 | 415.0712
1.230629 | 415.2361
1.238267 | 415.0017
1.245978 | 414.0978
1.253549 | 412.3588
1.257199 | 411.2246
1.260915 | 409.9534
1.264746 | 408.5591
1.268486 | 407.0509
1.27237 | 405.4765
1.276176 | 403.8483
1.279953 | 402.1821
1.283749 | 400.5127
1.287437 | 398.8491
1.291276 | 397.1678
1.2951 | 395.5037
1.298911 | 393.8573
1.3028 | 392.2547
1.306528 | 390.7125
1.310368 | 389.1961
1.314106 | 387.7286
1.317762 | 386.3058
1.321571 | 384.9495
1.32529 | 383.6503
1.329158 | 382.3803
1.333 | 381.1305
1.336785 | 379.8362
1.340632 | 378.4792
1.344273 | 377.0115
1.348091 | 375.4146
1.351955 | 373.683
1.355713 | 371.7777
1.359619 | 369.7603
1.363393 | 367.669
1.367212 | 365.4969
1.370959 | 363.2382
1.374591 | 360.9199
1.378408 | 358.6179
1.382135 | 356.418
1.385978 | 354.3208
1.38985 | 352.3679
1.393607 | 350.5844
1.397454 | 348.9562
1.401138 | 347.4536
1.404883 | 346.0676
1.40875 | 344.8116
1.412524 | 343.6832
1.416413 | 342.6775
1.423987 | 340.9198
1.431374 | 339.4362
1.438911 | 338.1248
1.446593 | 336.9941
1.454202 | 336.012
1.461665 | 335.0344
1.469331 | 334.1201
1.477044 | 333.309
1.484614 | 332.5222
1.491977 | 331.7686
1.49956 | 331.0079
1.507226 | 330.1874
1.514858 | 329.3032
1.522386 | 328.4511
1.529999 | 327.6002
1.537596 | 326.7834
1.545091 | 325.948
1.55263 | 325.0699
1.56027 | 324.1152
1.567874 | 323.076
1.575345 | 321.9136
1.582981 | 320.6618
1.590679 | 319.364
1.598241 | 317.9982
1.605584 | 316.4767
1.613188 | 314.6447
1.617028 | 313.6337
1.620889 | 312.5825
1.624654 | 311.4672
1.628491 | 310.2429
1.632192 | 308.8986
1.635964 | 307.4135
1.639818 | 305.7911
1.643594 | 304.05
1.647493 | 302.1852
1.651243 | 300.2145
1.655025 | 298.141
1.658818 | 296.0002
1.662434 | 293.8266
1.666235 | 291.6771
1.670025 | 289.6188
1.673834 | 287.6772
1.677723 | 285.9148
1.681473 | 284.3434
1.685341 | 282.9574
1.689039 | 281.7771
1.69276 | 280.7304
1.700414 | 278.9435
1.708068 | 277.3462
1.715657 | 275.6885
1.723048 | 273.8407
1.730633 | 271.8498
1.73455 | 270.8344
1.738304 | 269.8058
1.742151 | 268.7354
1.745904 | 267.602
1.749595 | 266.3892
1.753456 | 265.1003
1.757211 | 263.7155
1.76107 | 262.2322
1.764898 | 260.6752
1.768659 | 259.05
1.772491 | 257.3413
1.776139 | 255.562
1.779855 | 253.7367
1.783675 | 251.8934
1.787425 | 250.0489
1.791319 | 248.2167
1.795142 | 246.3676
1.798936 | 244.379
1.802723 | 242.1066
1.806384 | 239.3191
1.810224 | 236.2742
1.814051 | 233.2499
1.817867 | 230.2637
1.821751 | 227.3088
1.82547 | 224.3993
1.829305 | 221.5468
1.833029 | 218.829
1.836685 | 216.3426
1.840526 | 214.2475
1.844263 | 212.7582
1.848122 | 211.6147
1.851952 | 210.5809
1.859601 | 208.6481
1.86705 | 206.8622

## Probe 16
Probe 16 | Probe 16
Dehnung | Standardkraft
% | N
0 | 28.31924
-2.322433e-06 | 27.87668
-4.855995e-06 | 27.50944
-8.022949e-06 | 27.12003
-9.606425e-06 | 26.9499
0.0002239036 | 27.51778
0.0008853746 | 28.72655
0.001534389 | 29.95
0.002353152 | 31.37209
0.003339975 | 32.77779
0.004443658 | 34.08123
0.005650479 | 35.28769
0.006897414 | 36.43309
0.008351256 | 37.52728
0.009948773 | 38.58134
0.01170453 | 39.65184
0.01387938 | 40.89295
0.0160687 | 42.31216
0.01821093 | 43.85493
0.02052745 | 45.45724
0.0232296 | 47.16808
0.02610002 | 48.90817
0.02879352 | 50.56316
0.0317523 | 52.15969
0.03515635 | 53.81084
0.03828467 | 55.42097
0.04162169 | 56.85264
0.04546869 | 58.27395
0.04911069 | 59.68547
0.05314285 | 61.0755
0.05730244 | 62.49237
0.06141684 | 64.0462
0.06595951 | 65.6993
0.07025517 | 67.39977
0.07513111 | 69.22591
0.07984966 | 71.1052
0.08242905 | 72.11802
0.08507598 | 73.13857
0.08756405 | 74.1473
0.09003702 | 75.19031
0.09275584 | 76.25426
0.09547203 | 77.30344
0.0980188 | 78.37323
0.1006455 | 79.46687
0.1035207 | 80.60856
0.1063739 | 81.76767
0.109138 | 82.94733
0.1121324 | 84.14187
0.1151653 | 85.36373
0.1180403 | 86.60979
0.1210837 | 87.88976
0.1242075 | 89.21812
0.1271372 | 90.57024
0.1301953 | 91.93333
0.1335075 | 93.31493
0.1366763 | 94.73719
0.1398908 | 96.16928
0.1432951 | 97.63692
0.146555 | 99.13999
0.149891 | 100.6396
0.1533309 | 102.1855
0.1565837 | 103.7741
0.1600104 | 105.3637
0.1635672 | 107.0047
0.1670297 | 108.6807
0.1707297 | 110.3619
0.1743999 | 112.082
0.1780319 | 113.8005
0.1817866 | 115.5448
0.1853806 | 117.3222
0.1890835 | 119.1049
0.1929064 | 120.8932
0.1966486 | 122.6839
0.2005224 | 124.4716
0.2042766 | 126.2653
0.208077 | 128.0561
0.2118705 | 129.848
0.2154891 | 131.666
0.2192791 | 133.4907
0.2230672 | 135.3199
0.2268523 | 137.1411
0.2307277 | 138.9718
0.234483 | 140.8205
0.238321 | 142.6725
0.2420695 | 144.5195
0.2457651 | 146.3643
0.2496257 | 148.2016
0.2534096 | 150.0234
0.2572773 | 151.8157
0.2611169 | 153.5614
0.264849 | 155.3121
0.268685 | 157.0577
0.2723314 | 158.7965
0.2760549 | 160.5196
0.2798941 | 162.241
0.2836472 | 163.9464
0.2875493 | 165.6455
0.2913213 | 167.3149
0.2951454 | 169.0054
0.2989255 | 170.7745
0.3025689 | 172.536
0.3064767 | 174.2767
0.3102662 | 175.9758
0.3140849 | 177.6169
0.3179525 | 179.206
0.3216697 | 180.7422
0.3255172 | 182.2249
0.3291882 | 183.6473
0.3329008 | 184.9612
0.3367224 | 186.1449
0.3404511 | 187.2089
0.3481356 | 188.9908
0.3557597 | 190.3282
0.3632617 | 191.1704
0.3708772 | 191.4587
0.3785186 | 191.3338
0.3860588 | 190.898
0.3935644 | 190.2625
0.4011405 | 189.5468
0.4087521 | 188.8836
0.416254 | 188.2274
0.4238862 | 187.5458
0.4315709 | 186.8618
0.4391215 | 186.076
0.4465569 | 185.0967
0.4541173 | 183.6788
0.4617909 | 182.0056
0.4694259 | 180.1499
0.4768277 | 178.1669
0.4845009 | 176.1976
0.4921824 | 174.3961
0.4997696 | 172.5615
0.5071764 | 170.6123
0.5109562 | 169.5867
0.5147203 | 168.4897
0.5186261 | 167.2334
0.5223752 | 165.5051
0.5262207 | 163.2567
0.5299725 | 159.647
0.5336705 | 154.5083
0.5375454 | 148.7001
0.5413126 | 142.3712
0.5451665 | 135.7728
0.549014 | 129.0738

## Probe 17
Probe 17 | Probe 17
Dehnung | Standardkraft
% | N
0 | 27.83367
-9.500861e-07 | 27.18922
-5.278256e-06 | 26.97106
-7.811819e-06 | 26.57772
2.02685e-05 | 26.55563
0.0007458175 | 27.90383
0.00166339 | 29.33307
0.002408996 | 30.42252
0.003310839 | 31.51948
0.004444819 | 32.58787
0.005793836 | 33.62332
0.007253696 | 34.6517
0.008779111 | 35.66365
0.01037114 | 36.71806
0.01214959 | 37.831
0.01409083 | 38.97768
0.01650131 | 40.21154
0.01882332 | 41.54977
0.02111461 | 42.92282
0.02360816 | 44.29807
0.02660948 | 45.79283
0.02944992 | 47.3553
0.03229934 | 48.95519
0.03560426 | 50.59012
0.03908918 | 52.34402
0.04241891 | 54.14073
0.04628999 | 55.9696
0.05005708 | 57.85497
0.0539253 | 59.78692
0.05819045 | 61.76821
0.06216592 | 63.74628
0.06437846 | 64.7853
0.06674133 | 65.83679
0.06900517 | 66.87917
0.071208 | 67.9337
0.07354468 | 69.02489
0.07608278 | 70.11067
0.07855797 | 71.16705
0.08092326 | 72.23042
0.08338535 | 73.35563
0.08602037 | 74.50497
0.08857187 | 75.63638
0.09102246 | 76.76685
0.09362834 | 77.91171
0.09644049 | 79.06769
0.09917399 | 80.23961
0.10185 | 81.43916
0.104761 | 82.65043
0.1076887 | 83.85323
0.110457 | 85.0675
0.1133387 | 86.2896
0.1163789 | 87.52153
0.1192646 | 88.76417
0.1221456 | 90.01285
0.1252877 | 91.28646
0.1284003 | 92.56334
0.1314496 | 93.82082
0.1347578 | 95.10443
0.1380097 | 96.44401
0.1411937 | 97.78143
0.1445808 | 99.11839
0.1478336 | 100.4733
0.1510557 | 101.8213
0.1545903 | 103.1844
0.1580386 | 104.5327
0.1615044 | 105.8445
0.1651429 | 107.1756
0.1686404 | 108.5197
0.1722537 | 109.8476
0.1758729 | 111.1755
0.179383 | 112.4683
0.1831091 | 113.7448
0.1868194 | 115.0095
0.1905869 | 116.2346
0.1944741 | 117.4746
0.1982047 | 118.7205
0.2020413 | 119.9745
0.2057558 | 121.2219
0.2094211 | 122.4373
0.2132856 | 123.6306
0.2170548 | 124.8218
0.2209173 | 125.9998
0.2247221 | 127.2143
0.2284888 | 128.4689
0.2323322 | 129.7386
0.2359811 | 131.021
0.2397257 | 132.3044
0.243541 | 133.5923
0.2472849 | 134.894
0.2511661 | 136.2242
0.2549556 | 137.591
0.2587596 | 138.9911
0.2625568 | 140.4034
0.2662286 | 141.8263
0.2700584 | 143.2391
0.2738671 | 144.6646
0.2777053 | 146.0721
0.2815872 | 147.5008
0.2853081 | 148.9603
0.2891373 | 150.4321
0.2928366 | 151.9237
0.2965092 | 153.4215
0.3003565 | 154.9156
0.3041002 | 156.4179
0.3079807 | 157.9323
0.3117947 | 159.4923
0.3155694 | 161.1043
0.3194034 | 162.7515
0.3230416 | 164.4044
0.3268877 | 166.0592
0.3307451 | 167.7285
0.3345058 | 169.3967
0.3383919 | 171.0744
0.3421209 | 172.7854
0.345953 | 174.5314
0.3497 | 176.2906
0.3533532 | 178.0546
0.3571887 | 179.822
0.3609252 | 181.6148
0.3647776 | 183.4216
0.368614 | 185.2573
0.3723704 | 187.1197
0.3762263 | 189.0138
0.3799018 | 190.9283
0.383692 | 192.8399
0.3875273 | 194.7753
0.3912915 | 196.7134
0.3951875 | 198.6601
0.3989592 | 200.6348
0.4027751 | 202.6334
0.4065543 | 204.6593
0.4101895 | 206.6984
0.4140073 | 208.746
0.417789 | 210.798
0.4215689 | 212.867
0.4254316 | 214.933
0.42919 | 217.0159
0.4330112 | 219.1006
0.4367237 | 221.1889
0.440447 | 223.2593
0.4443153 | 225.3048
0.4481027 | 227.3366
0.4519916 | 229.3692
0.4558168 | 231.4137
0.4595643 | 233.454
0.4633974 | 235.485
0.4670499 | 237.5121
0.4707869 | 239.5284
0.4745919 | 241.5354
0.4783394 | 243.536
0.4822342 | 245.5537
0.4859843 | 247.5981
0.4898323 | 249.619
0.4936156 | 251.619
0.4972698 | 253.5907
0.5011637 | 255.5417
0.5049408 | 257.4704
0.5087851 | 259.3753
0.5126495 | 261.2622
0.5163949 | 263.13
0.5202319 | 264.9625
0.5238894 | 266.7621
0.5276053 | 268.5228
0.5314092 | 270.2547
0.535141 | 271.953
0.5390523 | 273.6342
0.542844 | 275.3011
0.5466488 | 276.9245
0.5504461 | 278.508
0.5541073 | 280.0389
0.557957 | 281.5073
0.5617713 | 282.9058
0.5655735 | 284.2386
0.5694506 | 285.5175
0.5731892 | 286.7728
0.577025 | 288.0097
0.5807242 | 289.2266
0.5843869 | 290.4283
0.5882231 | 291.6106
0.591969 | 292.7786
0.5958138 | 293.932
0.599653 | 295.0864
0.6034252 | 296.2537
0.6072605 | 297.4114
0.6109451 | 298.5356
0.6147292 | 299.6046
0.618566 | 300.637
0.6223463 | 301.6378
0.6300307 | 303.5975
0.6376096 | 305.532
0.645026 | 307.4142
0.6526257 | 309.2301
0.6602366 | 310.9745
0.6678132 | 312.3859
0.6754336 | 313.2882
0.6830812 | 313.705
0.6906635 | 313.9878
0.6980503 | 314.0809
0.7056092 | 313.6455
0.7133326 | 312.7292
0.7209334 | 311.3062
0.7283546 | 308.9124
0.7322331 | 306.1958
0.7360034 | 302.3901
0.7398752 | 298.5089
0.7437011 | 294.764
0.7474661 | 291.1886
0.7512943 | 287.8003
0.7549249 | 284.6422
0.7586764 | 281.6973
0.7624869 | 278.9801
0.7662274 | 276.6585
0.7701098 | 275.6122
0.7777029 | 275.8367
0.7851726 | 276.192
0.792839 | 276.2953
0.8005267 | 276.3161
0.808098 | 276.4933
0.815459 | 277.1027
0.8230293 | 278.1095
0.830721 | 279.4429
0.8383572 | 280.869
0.8458434 | 282.4221
0.8534447 | 284.1974
0.8610832 | 286.2321
0.864904 | 287.3235
0.8686298 | 288.4973
0.8722808 | 289.741
0.8761059 | 291.0292
0.8798352 | 292.3485
0.883698 | 293.6783
0.8875555 | 295.0309
0.8913181 | 296.3953
0.8951676 | 297.7866
0.8988519 | 299.2193
0.9026339 | 300.6781
0.9064856 | 302.147
0.9102565 | 303.6134
0.9141386 | 305.0921
0.9178931 | 306.586
0.9217053 | 308.0843
0.9254798 | 309.5756
0.929098 | 311.0638
0.9329112 | 312.5312
0.9366806 | 313.9875
0.9404824 | 315.4339
0.9443691 | 316.8951
0.9481337 | 318.386
0.9519695 | 319.8838
0.9557055 | 321.3911
0.9594262 | 322.8951
0.9632763 | 324.3993
0.9670461 | 325.8942
0.9709366 | 327.3662
0.9747538 | 328.847
0.9785226 | 330.3147
0.9823577 | 331.7557
0.9859965 | 333.1745
0.9897432 | 334.5528
0.9935396 | 335.8898
0.9972951 | 337.1692
1.001199 | 338.4124
1.004952 | 339.6322
1.008791 | 340.816
1.012566 | 341.9632
1.016232 | 343.0735
1.020111 | 344.1609
1.023886 | 345.2288
1.02773 | 346.2737
1.031593 | 347.3329
1.035323 | 348.4176
1.039128 | 349.5118
1.042752 | 350.6416
1.046456 | 351.7918
1.050282 | 352.9606
1.054042 | 354.1411
1.057973 | 355.3443
1.06178 | 356.5705
1.065598 | 357.7885
1.069381 | 358.9924
1.073044 | 360.178
1.076891 | 361.357
1.080703 | 362.5095
1.084534 | 363.6362
1.088397 | 364.755
1.092141 | 365.8741
1.095992 | 366.9767
1.099678 | 368.0723
1.103342 | 369.1792
1.107199 | 370.2825
1.110951 | 371.3785
1.114804 | 372.4524
1.11864 | 373.5343
1.122403 | 374.6029
1.126214 | 375.637
1.133684 | 377.5401
1.141318 | 379.1694
1.148991 | 380.6058
1.156538 | 381.8484
1.163973 | 382.8565
1.171567 | 383.6249
1.179183 | 384.1395
1.186739 | 384.2354
1.194371 | 383.939
1.202014 | 383.3031
1.209592 | 382.494
1.217022 | 381.5223
1.224579 | 380.445
1.232274 | 379.1977
1.239862 | 377.7684
1.247305 | 376.015
1.254944 | 374.152
1.262637 | 372.3197
1.270225 | 370.4098
1.273851 | 369.3267
1.277615 | 368.2195
1.281414 | 367.131
1.285139 | 366.0148
1.289028 | 364.8383
1.292828 | 363.5656
1.296642 | 362.1398
1.300425 | 360.5692
1.3041 | 358.9351
1.307951 | 357.2646
1.311763 | 355.4837
1.315603 | 353.4505
1.319475 | 351.1603
1.323197 | 348.5783
1.327046 | 345.5407
1.33075 | 341.9909
1.334414 | 337.8134
1.338236 | 332.9202
1.341964 | 327.1107
1.345842 | 320.0157
1.349656 | 311.1269
1.353474 | 299.7272

## Probe 18
Probe 18 | Probe 18
Dehnung | Standardkraft
% | N
0 | 28.54145
-5.383821e-06 | 28.1413
-1.055651e-05 | 27.9287
-1.161216e-05 | 27.62762
1.509581e-05 | 27.5949
0.0009075433 | 28.68635
0.002329717 | 29.84664
0.004236328 | 30.99447
0.006895513 | 32.14439
0.01018302 | 33.33871
0.01374046 | 34.69102
0.01698289 | 35.88201
0.02073531 | 37.20301
0.02444825 | 38.65138
0.02737145 | 39.66328
0.03045733 | 40.7655
0.03337378 | 41.91026
0.03660555 | 43.08204
0.04018621 | 44.33332
0.0434657 | 45.64872
0.04722086 | 47.00753
0.05116182 | 48.47024
0.05501304 | 49.95917
0.0594757 | 51.52111
0.06358831 | 53.13698
0.06823855 | 54.85178
0.07261349 | 56.60189
0.07747624 | 58.52105
0.08235398 | 60.48243
0.08485419 | 61.50259
0.08758199 | 62.52837
0.09017393 | 63.54005
0.09266601 | 64.57022
0.09538853 | 65.63263
0.09820532 | 66.6986
0.1008225 | 67.77671
0.1034374 | 68.88561
0.1063319 | 70.00874
0.1092451 | 71.14941
0.1120429 | 72.31963
0.115016 | 73.51416
0.1181086 | 74.73454
0.1210646 | 75.98196
0.1240825 | 77.24249
0.1272534 | 78.52457
0.1302913 | 79.81796
0.1333467 | 81.07635
0.136637 | 82.37216
0.1398968 | 83.71458
0.1431479 | 85.05642
0.1466003 | 86.41594
0.1499281 | 87.81369
0.1532644 | 89.22523
0.1567582 | 90.67459
0.1600916 | 92.16475
0.1634885 | 93.6573
0.167111 | 95.22178
0.1706376 | 96.79408
0.1743245 | 98.35528
0.1780381 | 99.94475
0.1816692 | 101.5262
0.1854672 | 103.092
0.1890911 | 104.6063
0.1928232 | 106.0457
0.1967019 | 107.4373
0.2004285 | 108.8248
0.2043236 | 110.2446
0.2080911 | 111.7217
0.2118633 | 113.2775
0.215654 | 114.8941
0.2192757 | 116.5649
0.2230796 | 118.2626
0.2268437 | 120.0029
0.2306396 | 121.7814
0.2345278 | 123.6303
0.2382669 | 125.4921
0.242119 | 127.3065
0.2458438 | 129.0784
0.2495592 | 130.7272
0.2534305 | 132.3427
0.2572042 | 133.9071
0.2610888 | 135.4225
0.2649011 | 136.9389
0.2686749 | 138.483
0.2724965 | 140.0401
0.2761335 | 141.6147
0.2798974 | 143.2361
0.2837011 | 144.9799
0.2874505 | 146.9228
0.2913299 | 148.9895
0.295101 | 151.2353
0.2988973 | 153.6584
0.3026585 | 156.2263
0.3063426 | 158.9312
0.3102007 | 161.7319
0.314011 | 164.5794
0.3178587 | 167.4724
0.3217408 | 170.3922
0.3254686 | 173.3044
0.3293038 | 176.2083
0.3329936 | 179.1077
0.3366729 | 181.993
0.3405053 | 184.869
0.344225 | 187.7391
0.3480965 | 190.6316
0.35192 | 193.6074
0.3557124 | 196.6153
0.3595336 | 199.6208
0.3631799 | 202.6116
0.3670401 | 205.5873
0.3708741 | 208.5549
0.3746608 | 211.4991
0.3785568 | 214.4453
0.3822898 | 217.4012
0.3861224 | 220.344
0.3898486 | 223.2794
0.3935055 | 226.2245
0.3973234 | 229.1506
0.4010482 | 232.0688
0.404918 | 234.993
0.4087551 | 237.9712
0.412521 | 241.0212
0.4163702 | 244.1389
0.4200429 | 247.3161
0.4238241 | 250.5289
0.4276752 | 253.7978
0.4314504 | 257.0811
0.4353436 | 260.4088
0.439089 | 263.7992
0.4429118 | 267.2248
0.4466883 | 270.6641
0.4502922 | 274.0959
0.4541031 | 277.5183
0.4578784 | 280.9231
0.4616782 | 284.3057
0.4655552 | 287.6675
0.469312 | 291.0428
0.473163 | 294.4136
0.4768856 | 297.7848
0.4805987 | 301.1426
0.4844598 | 304.4801
0.4882239 | 307.8022
0.4921263 | 311.1039
0.4959562 | 314.4277
0.4997243 | 317.778
0.5035348 | 321.1536
0.5071499 | 324.5575
0.5109002 | 327.9685
0.5147089 | 331.3879
0.5184785 | 334.7881
0.5223807 | 338.1865
0.5261347 | 341.6148
0.5299898 | 345.0382
0.5337532 | 348.4341
0.537422 | 351.8205
0.5413239 | 355.1916
0.5450976 | 358.5508
0.5489526 | 361.8741
0.5527967 | 365.2014
0.556534 | 368.5639
0.5603485 | 371.9318
0.5639904 | 375.2982
0.5677188 | 378.6643
0.5715255 | 382.0598
0.5752822 | 385.4447
0.5791984 | 388.8119
0.5829779 | 392.1987
0.5867919 | 395.5956
0.590579 | 399.0055
0.5942433 | 402.4038
0.5981036 | 405.7915
0.6019001 | 409.178
0.6057398 | 412.5335
0.6096051 | 415.8842
0.6133424 | 419.2464
0.6171706 | 422.6202
0.6208521 | 426.0114
0.6245311 | 429.4049
0.6283706 | 432.7867
0.6321058 | 436.1623
0.6359681 | 439.527
0.6398074 | 442.9221
0.6435858 | 446.3535
0.6474034 | 449.787
0.6510857 | 453.2264
0.6548886 | 456.6703
0.6587397 | 460.0827
0.662526 | 463.4752
0.6664126 | 466.8535
0.6701609 | 470.2494
0.673962 | 473.6346
0.677715 | 477.0218
0.6813459 | 480.4095
0.6851703 | 483.778
0.6889382 | 487.1147
0.6927792 | 490.4085
0.6966443 | 493.7248
0.7003894 | 497.0655
0.7042726 | 500.4127
0.7079453 | 503.7751
0.7116934 | 507.1255
0.7155742 | 510.4549
0.7193317 | 513.7684
0.7232147 | 517.0803
0.7269889 | 520.4579
0.7307823 | 523.8698
0.7345694 | 527.3049
0.7381906 | 530.748
0.7419852 | 534.1644
0.7457496 | 537.5623
0.7495531 | 540.9083
0.7534419 | 544.2884
0.7572011 | 547.7122
0.7610679 | 551.1393
0.7647962 | 554.5602
0.7685046 | 557.9609375
0.7723718 | 561.3315
0.7761433 | 564.6825
0.7800154 | 568.0078
0.7838118 | 571.3528
0.787583 | 574.6931
0.7913965 | 578.0146
0.7950325 | 581.3881
0.7987933 | 584.787
0.8026032 | 588.2078
0.8063646 | 591.6392
0.8102552 | 595.0608
0.8140391 | 598.5197
0.8178545 | 602.0332
0.8216391 | 605.5671
0.825328 | 609.184
0.8291768 | 612.7767
0.8329621 | 616.2878
0.8367958 | 619.7391
0.8406586 | 623.1796875
0.8443989 | 626.6389
0.8482436 | 630.1143
0.8519321 | 633.6248
0.8556204 | 637.1324
0.8594476 | 640.6389
0.8631819 | 644.1428
0.8670632 | 647.6619
0.870867 | 651.2501
0.8746778 | 654.8754
0.8784957 | 658.5111
0.8821278 | 662.166
0.8859909 | 665.8109
0.8898128 | 669.4228
0.8935947 | 672.9812
0.8974708 | 676.5248
0.9012083 | 680.0777
0.9050274 | 683.6072
0.9087114 | 687.1276
0.9123554 | 690.6287
0.9161739 | 694.1158
0.9199292 | 697.581
0.9238333 | 701.02
0.927683 | 704.5041
0.9314747 | 708.041
0.9353096 | 711.6096
0.9389645 | 715.2087
0.9427555 | 718.8126
0.9465961 | 722.4013
0.9503998 | 725.9601
0.9542904 | 729.5128
0.9580425 | 733.0949
0.9618639 | 736.6847
0.9656128 | 740.2585
0.9692477 | 743.8186
0.9730813 | 747.3388
0.976856 | 750.8454
0.9806784 | 754.3323
0.9845463 | 757.8194
0.9883003 | 761.3516
0.9921049 | 764.8766
0.9958008 | 768.379
0.9995403 | 771.8503
1.003411 | 775.272
1.007194 | 778.644
1.011093 | 781.9577
1.014898 | 785.2529
1.018661 | 788.5329
1.022469 | 791.7869
1.026102 | 795.025
1.029863 | 798.2157
1.033661 | 801.3967
1.037444 | 804.5553
1.041331 | 807.725
1.045079 | 810.9437
1.048922 | 814.1782
1.052669 | 817.4222
1.056355 | 820.6499
1.060247 | 823.8492
1.064023 | 827.0072
1.067884 | 830.1048
1.071709 | 833.1973
1.075459 | 836.3022
1.079306 | 839.397
1.082955 | 842.474
1.086687 | 845.5126
1.090492 | 848.5164
1.09425 | 851.4769
1.09816 | 854.4084
1.101925 | 857.3634
1.105735 | 860.3087
1.109514 | 863.2206
1.113192 | 866.0706
1.117052 | 868.8257
1.120854 | 871.4668
1.124673 | 874.0141
1.128523 | 876.5056
1.132287 | 878.9291
1.136133 | 881.257
1.139797 | 883.4576
1.143481 | 885.5118
1.14731 | 887.3876
1.151035 | 889.0417
1.154899 | 890.3857
1.158726 | 891.3934
1.16633 | 892.2097
1.173833 | 891.033
1.177672 | 889.3354
1.181478 | 886.7292
1.185372 | 883.0609
1.189111 | 878.0817
1.192937 | 871.6446
1.196704 | 863.6481
1.200337 | 843.9753

## Probe 19
Probe 19 | Probe 19
Dehnung | Standardkraft
% | N
0 | 28.60707
-4.855995e-06 | 28.23008
-4.855995e-06 | 27.99961
-1.002869e-05 | 27.67199
-1.171773e-05 | 27.54523
0.0007155204 | 28.35895
0.002096523 | 29.51287
0.00397516 | 30.56617
0.00697532 | 31.65408
0.01105045 | 32.85454
0.01518406 | 33.96198
0.01952754 | 35.12228
0.02497227 | 36.35609
0.03053249 | 37.64773
0.03540021 | 38.75426
0.04022791 | 40.04654
0.04578929 | 41.51583
0.04945367 | 42.54203
0.05366276 | 43.60392
0.05762557 | 44.64007
0.06195511 | 45.67469
0.06842467 | 47.1777
0.07322229 | 48.20664
0.0779078 | 49.27117
0.08303309 | 50.49798
0.08796614 | 51.87464
0.09334575 | 53.5247
0.09846111 | 55.4275
0.1012751 | 56.47351
0.1041251 | 57.55534
0.1068525 | 58.68563
0.1097468 | 59.85804
0.1128016 | 61.06278
0.1156873 | 62.2872
0.1186207 | 63.50924
0.1217556 | 64.72503
0.1247379 | 65.93016
0.127689 | 67.10583
0.1309367 | 68.26876
0.1341511 | 69.43238
0.1372723 | 70.56149
0.1406419 | 71.67567
0.1439471 | 72.79804
0.1471779 | 73.89664
0.1506197 | 75.0015
0.1539261 | 76.12948
0.1572372 | 77.2517
0.1607786 | 78.39326
0.1642288 | 79.5472
0.1677944 | 80.6836
0.1715095 | 81.8465
0.1750925 | 83.00543
0.1788108 | 84.16345
0.1824554 | 85.32948
0.1860564 | 86.49028
0.189888 | 87.63396
0.1936289 | 88.75916
0.1974463 | 89.86655
0.20128 | 90.97643
0.2050257 | 92.07491
0.2088602 | 93.16282
0.2125125 | 94.2398
0.2162222 | 95.30145
0.2200702 | 96.34752
0.2238065 | 97.37862
0.2276713 | 98.39736
0.2314779 | 99.41838
0.2352598 | 100.4329
0.239066 | 101.4421
0.2465552 | 103.418
0.2541892 | 105.3594
0.2618348 | 107.344
0.2656483 | 108.3541
0.2693921 | 109.3942
0.2730392 | 110.4545
0.2768717 | 111.5334
0.2806153 | 112.6411
0.2844681 | 113.7919
0.2883205 | 114.9846
0.2920666 | 116.206
0.295926 | 117.4635
0.2995806 | 118.7564
0.3033758 | 120.075
0.3072465 | 121.419
0.3110012 | 122.7681
0.3149126 | 124.1479
0.3186582 | 125.5662
0.3224699 | 127.0003
0.3262404 | 128.4618
0.3298633 | 129.948
0.3336891 | 131.4513
0.3374403 | 132.9711
0.3412634 | 134.4999
0.34512 | 136.0722
0.3488701 | 137.6698
0.3527419 | 139.2983
0.3564332 | 140.9491
0.3601836 | 142.6042
0.3640492 | 144.2836
0.3678081 | 145.9635
0.3717126 | 147.65
0.375497 | 149.3635
0.3792909 | 151.0953
0.3830947 | 152.8358
0.386719 | 154.6041
0.3905094 | 156.371
0.3943054 | 158.146
0.3980722 | 159.9231
0.401953 | 161.7179
0.4056975 | 163.5417
0.4094959 | 165.388
0.4132654 | 167.2475
0.4169611 | 169.1075
0.4208303 | 170.9647
0.4246191 | 172.8152
0.4284765 | 174.6529
0.4323348 | 176.5008
0.4360725 | 178.3528
0.4399181 | 180.1799
0.4435856 | 182.0131
0.4472881 | 183.8304
0.4511139 | 185.65
0.4548425 | 187.4553
0.4587264 | 189.25
0.4624974 | 191.0568
0.4663197 | 192.8815
0.470139 | 194.7843
0.4737957 | 196.7683
0.4776709 | 198.8162
0.4814738 | 200.9032
0.4852717 | 203.0232
0.4891623 | 205.1856
0.4929089 | 207.4106
0.4967511 | 209.6784
0.500432 | 211.9913
0.5041029 | 214.3112
0.5079179 | 216.6068
0.5116414 | 218.8966
0.5155479 | 221.2218
0.5193622 | 223.6728
0.5231331 | 226.1827
0.5269755 | 228.7201
0.5306422 | 231.2429
0.5344489 | 233.7841
0.53828 | 236.3376
0.542066 | 238.8719
0.545955 | 241.3755
0.5497036 | 243.8489
0.5535427 | 246.2583
0.5572629 | 248.5733
0.5608886 | 250.8163
0.5647202 | 253.0196
0.5684724 | 255.2369
0.5722918 | 257.4165
0.5761616 | 259.5984
0.5799277 | 261.8253
0.5837758 | 264.0913
0.5874802 | 266.385
0.5912223 | 268.6984
0.5950663 | 270.9756
0.5988383 | 273.2786
0.6027502 | 275.6711
0.6065535 | 278.1627
0.6103473 | 280.752
0.6141445 | 283.4055
0.6177575 | 286.0917
0.6215278 | 288.7815
0.6252984 | 291.4972
0.629094 | 294.227
0.6329952 | 297.0145
0.6367524 | 299.8186
0.6406205 | 302.5747
0.6443351 | 305.2922
0.6480341 | 307.9465
0.6519357 | 310.5553
0.6556922 | 313.1423
0.6595742 | 315.7203
0.6634093 | 318.304
0.6671521 | 320.879
0.6709585 | 323.4203
0.6745734 | 325.9704
0.678335 | 328.5114
0.6821361 | 331.0247
0.6859088 | 333.5131
0.6898216 | 335.9831
0.6935806 | 338.4679
0.6974083 | 340.9364
0.7011639 | 343.3795
0.7048492 | 345.7606
0.7087176 | 348.1677
0.7125104 | 350.5538
0.7163716 | 352.9002
0.7202106 | 355.2653
0.7239542 | 357.6303
0.727782 | 360.0019
0.7314287 | 362.367
0.7351424 | 364.7133
0.7389788 | 367.05
0.7427181 | 369.4055
0.7465971 | 371.7188
0.7504127 | 374.0381
0.7542052 | 376.3636
0.7580099 | 378.6612
0.76169 | 380.9492
0.7655164 | 383.2022
0.769338 | 385.4406
0.7731483 | 387.6724
0.7770324 | 389.9387
0.7807539 | 392.2682
0.784572 | 394.6391
0.7883125 | 397.052
0.7919645 | 399.4847
0.7957892 | 401.9243
0.799526 | 404.3755
0.8033922 | 406.8417
0.8072453 | 409.3556
0.8110218 | 411.8866
0.8148794 | 414.3841
0.8185251 | 416.8473
0.8223166 | 419.2531
0.8261856 | 421.6061
0.8299383 | 423.9022
0.8338254 | 426.1724
0.8375833 | 428.448
0.8414059 | 430.7036
0.8451649 | 432.9255
0.8487956 | 435.132
0.8526048 | 437.3206
0.856347 | 439.495
0.8601875 | 441.6458
0.8640585 | 443.817
0.8678127 | 446.0306
0.871677 | 448.2543
0.8753881 | 450.4636
0.8791272 | 452.6505
0.8829898 | 454.8216
0.8867564 | 456.9756
0.8906409 | 459.1205
0.8944124 | 461.2874
0.8981921 | 463.4551
0.9019953 | 465.6259
0.9056197 | 467.7877
0.9094021 | 469.9171
0.9131996 | 472.0425
0.9169862 | 474.1653
0.9208763 | 476.3086
0.9246539 | 478.481
0.9284868 | 480.6604
0.9322401 | 482.8331
0.9359387 | 485.0069
0.9397904 | 487.0928
0.9435592 | 489.1702
0.9474218 | 491.2458
0.9512751 | 493.3364
0.9550184 | 495.4523
0.9588574 | 497.5417
0.9625119 | 499.6294
0.9662318 | 501.7696
0.9700572 | 504.0653
0.9737959 | 506.5739
0.9776872 | 509.3448
0.9814657 | 512.3625
0.9852979 | 515.5844
0.9890964 | 519.0242
0.9927353 | 522.6753
0.9965997 | 526.5227
1.000395 | 530.558
1.004214 | 534.6769
1.00809 | 538.8309
1.011823 | 542.9825
1.015643 | 547.1125
1.019283 | 551.2041
1.022951 | 555.2623
1.026782 | 559.2823
1.030536 | 563.2348
1.034457 | 567.1166
1.038287 | 570.9863
1.042092 | 574.8292
1.045901 | 578.6357
1.049552 | 582.397
1.053378 | 586.1344
1.05721 | 589.851
1.061024 | 593.546
1.064901 | 597.2483
1.068644 | 600.9911
1.072482 | 604.7536
1.0762 | 608.5378
1.079856 | 612.3536
1.083705 | 616.1842
1.087457 | 620.0232
1.091302 | 623.8419
1.095152 | 627.6744
1.098893 | 631.5408
1.102706 | 635.3896
1.106396 | 639.2285
1.110155 | 643.0538
1.11402 | 646.8544
1.117814 | 650.6202
1.121719 | 654.3476
1.125488 | 658.086
1.129273 | 661.8148
1.13305 | 665.5453
1.136674 | 669.2578125
1.140469 | 672.9438
1.144261 | 676.6089
1.148063 | 680.2478
1.151946 | 683.8991
1.155692 | 687.5677
1.159547 | 691.222
1.163255 | 694.8799
1.166967 | 698.5143
1.170861 | 702.0992
1.174621 | 705.6423
1.178503 | 709.1268
1.182302 | 712.6223
1.186068 | 716.1225
1.1899 | 719.5984
1.193535 | 723.0862
1.197305 | 726.5439
1.201102 | 729.9731
1.204875 | 733.3808
1.208769 | 736.8012
1.212525 | 740.2522
1.21636 | 743.7051
1.22011 | 747.0788
1.223784 | 750.4453
1.227658 | 753.7901
1.231442 | 757.0905
1.2353 | 760.3658
1.239144 | 763.6479
1.242905 | 766.8973
1.24674 | 770.0465
1.250382 | 773.1306
1.254099 | 776.2069
1.257919 | 779.3383
1.261642 | 782.4534
1.265527 | 785.5247
1.26934 | 788.6089
1.273122 | 791.6721
1.276917 | 794.6801
1.280593 | 797.6609
1.284433 | 800.5734
1.288255 | 803.4305
1.292071 | 806.1805
1.295956 | 808.7861
1.2997 | 811.2578125
1.303535 | 813.6495
1.307267 | 815.9609
1.310919 | 818.1968
1.314726 | 820.3254
1.318466 | 822.348
1.322326 | 824.2864
1.326152 | 826.1182
1.329929 | 827.45
1.337446 | 826.5343
1.341258 | 825.0092
1.345122 | 822.9352
1.348896 | 820.3649
1.352804 | 817.4811
1.356574 | 814.5883
1.360398 | 811.754
1.364143 | 809.0508
1.367779 | 806.8705
1.375311 | 806.0804
1.383021 | 807.2975
1.390629 | 808.4889
1.398064 | 809.8248
1.405693 | 811.5092
1.413353 | 813.6051
1.417134 | 815.0081
1.420916 | 816.7787
1.424523 | 819.3245
1.428294 | 822.2192
1.432061 | 825.2208
1.435841 | 828.1516
1.439755 | 830.9651
1.44354 | 833.6642
1.447367 | 836.2544
1.451121 | 838.7413
1.454833 | 841.1108
1.458708 | 843.3922
1.4625 | 845.5802
1.466363 | 847.6802
1.470192 | 849.7672
1.473941 | 851.855
1.477783 | 853.9238
1.481435 | 856.0363
1.485147 | 858.1815
1.488972 | 860.3729
1.492731 | 862.595
1.496633 | 864.8176
1.500411 | 867.1059
1.50424 | 869.3249
1.508036 | 871.2349
1.511686 | 873.1666
1.515556 | 875.136
1.519359 | 877.0676
1.523181 | 878.9045
1.527036 | 880.6893
1.534599 | 882.0511
1.541968 | 882.7777
1.549532 | 884.3792
1.557253 | 886.1802
1.561041 | 887.2999
1.564855 | 888.5377
1.56852 | 890.7084
1.572346 | 893.4513
1.576171 | 896.3168
1.579966 | 899.1442
1.583833 | 901.9923
1.587573 | 904.8839
1.591401 | 907.6295
1.595122 | 910.0635
1.598772 | 912.0994
1.602594 | 913.8784
1.606349 | 915.6248
1.610203 | 917.3444
1.614062 | 919.1157
1.617835 | 920.9985
1.621656 | 922.886
1.625357 | 924.8121
1.629131 | 926.9058
1.632991 | 929.3167
1.636768 | 932.1225
1.640652 | 935.1405
1.644417 | 938.1974
1.648204 | 941.2432
1.651977 | 944.2469
1.6556 | 947.2584
1.659393 | 950.2302
1.663187 | 953.1578
1.667005 | 956.0366
1.670892 | 958.9182
1.674652 | 961.8104
1.678497 | 964.6599
1.682198 | 967.4964
1.685931 | 970.2971
1.689832 | 973.0649
1.693582 | 975.7635
1.697445 | 978.4232
1.701237 | 981.0981
1.704993 | 983.7614
1.708808 | 986.4101
1.712446 | 989.0555
1.716225 | 991.705
1.72002 | 994.3453
1.723804 | 996.9825
1.727718 | 999.65
1.731474 | 1002.38
1.735318 | 1005.129
1.73907 | 1007.904
1.742757 | 1010.686
1.746608 | 1013.436
1.750374 | 1016.155
1.754224 | 1018.825
1.75805 | 1021.484
1.761815 | 1024.159
1.765645 | 1026.838
1.769298 | 1029.49
1.773018 | 1032.05
1.776833 | 1034.583
1.780589 | 1037.11
1.784495 | 1039.63
1.788327 | 1042.199
1.792125 | 1044.798
1.795896 | 1047.392
1.799567 | 1049.965
1.803385 | 1052.469
1.807206 | 1054.929
1.811025 | 1057.391
1.814904 | 1059.774
1.818649 | 1062.111
1.822468 | 1064.347
1.826181 | 1066.514
1.829857 | 1068.652
1.833695 | 1070.76
1.837448 | 1072.889
1.841308 | 1075.059
1.845125 | 1077.345
1.848906 | 1079.706
1.852752 | 1082.1875
1.856405 | 1084.778
1.860206 | 1087.457
1.864058 | 1090.214
1.867814 | 1092.975
1.871701 | 1095.759
1.875448 | 1098.609
1.87927 | 1101.449
1.88302 | 1104.276
1.886676 | 1107.105
1.890497 | 1109.891
1.894243 | 1112.636
1.898091 | 1115.327
1.901955 | 1118.045
1.905717 | 1120.816
1.909563 | 1123.59
1.913242 | 1126.332
1.916988 | 1129.042
1.920852 | 1131.689
1.924636 | 1134.26
1.928513 | 1136.77
1.932279 | 1139.285
1.936085 | 1141.795
1.939894 | 1144.251
1.943522 | 1146.644
1.94732 | 1148.927
1.951108 | 1151.1
1.954892 | 1153.141
1.958768 | 1155.057
1.962525 | 1156.87
1.966337 | 1158.239
1.973781 | 1159.278
1.981427 | 1159.857
1.989142 | 1160.476
1.996729 | 1161.508
2.004097 | 1163.362
2.007907 | 1165.198
2.011675 | 1167.203
2.015566 | 1169.197
2.019325 | 1171.236
2.023146 | 1173.248
2.026943 | 1175.201
2.030624 | 1176.852
2.038294 | 1178.05
2.045955 | 1175.912
2.049689 | 1173.435
2.053527 | 1170.359
2.057216 | 1166.891
2.060949 | 1163.12
2.064774 | 1159.095
2.068511 | 1154.952
2.072408 | 1151.198
2.076202 | 1147.689
2.080006 | 1144.628
2.083804 | 1142.328
2.087457 | 1139.813
2.091284 | 1137.251
2.095099 | 1134.427
2.098914 | 1131.326
2.102807 | 1128.094
2.10656 | 1124.976
2.110394 | 1121.983
2.114096 | 1118.987
2.117762 | 1115.835
2.121596 | 1112.758
2.125339 | 1110.492
2.129164 | 1108.679
2.132999 | 1107.124
2.136775 | 1105.614
2.140598 | 1103.886
2.144287 | 1102.114
2.148059 | 1100.329
2.151921 | 1098.572
2.155704 | 1097.03
2.159604 | 1095.569
2.163374 | 1093.985
2.167162 | 1092.346
2.170951 | 1090.916
2.174589 | 1089.896
2.182152 | 1089.067
2.189817 | 1088.388
2.197429 | 1087.656
2.20485 | 1087.351
2.212537 | 1086.887
2.22021 | 1084.985
2.22399 | 1083.621
2.227799 | 1082.032
2.231421 | 1080.176
2.235192 | 1077.918
2.238965 | 1075.033
2.242742 | 1071.77
2.24664 | 1068.279
2.250402 | 1064.801
2.254251 | 1061.631
2.258008 | 1058.708
2.261714 | 1055.849
2.26557 | 1052.99
2.269357 | 1050.107
2.273209 | 1047.134
2.27703 | 1044.279
2.280797 | 1041.332
2.28464 | 1038.25
2.288273 | 1034.876
2.291987 | 1031.109
2.295807 | 1027.13
2.299557 | 1023.111
2.30344 | 1019.201
2.307238 | 1015.595
2.311033 | 1012.436
2.314829 | 1009.824
2.318521 | 1007.734375
2.322368 | 1005.977
2.326179 | 1004.489
2.329992 | 1003.198
2.333866 | 1001.738
2.337591 | 1000.346
2.341428 | 999.0158
2.345137 | 997.5893
2.348798 | 995.7471
2.352613 | 993.0238
2.356356 | 989.48
2.360217 | 985.3254
2.364043 | 980.647
2.367838 | 975.5872
2.371692 | 970.4505
2.375361 | 965.2576
2.379184 | 960.1279
2.383046 | 955.3174
2.386815 | 951.1193
2.390698 | 947.977
2.394444 | 945.9484
2.398259 | 944.8137
2.405627 | 945.2385
2.409455 | 946.6359
2.413186 | 948.5272
2.41704 | 950.6991
2.420903 | 953.0647
2.424678 | 955.5477
2.428524 | 958.0468
2.4322 | 960.4843
2.435952 | 962.8227
2.439823 | 965.0761
2.443604 | 967.2865
2.447478 | 969.4796
2.451238 | 971.682
2.455034 | 973.8635
2.458815 | 976.0134
2.462431 | 978.1503
2.466235 | 980.2864
2.47 | 982.4419
2.473753 | 984.6467
2.477624 | 986.8986
2.481406 | 989.1709
2.485237 | 991.3691
2.488985 | 993.2407
2.49272 | 995.0121
2.496609 | 996.7878
2.500383 | 998.5891
2.50424 | 1000.404
2.508072 | 1002.298
2.511812 | 1004.26
2.515644 | 1006.271
2.519305 | 1008.384
2.523036 | 1010.604
2.526859 | 1013.163
2.530608 | 1015.838
2.534505 | 1018.509
2.538294 | 1021.192
2.542145 | 1023.863
2.545916 | 1026.516
2.549578 | 1029.137
2.553463 | 1031.711
2.557242 | 1034.251
2.561059 | 1036.732
2.564917 | 1039.191
2.568648 | 1041.632
2.572474 | 1044.025
2.576143 | 1046.363
2.579853 | 1048.631
2.583672 | 1050.821
2.587408 | 1052.93
2.591315 | 1054.977
2.595117 | 1056.989
2.598919 | 1058.944
2.602734 | 1060.848
2.6064 | 1062.687
2.610222 | 1064.429
2.614026 | 1066.065
2.617821 | 1067.537
2.621701 | 1068.702
2.629273 | 1070.51
2.636645 | 1072.258
2.644257 | 1074.046
2.651946 | 1076.034
2.655715 | 1077.207
2.659555 | 1078.65
2.66325 | 1080.324
2.667029 | 1082
2.670864 | 1083.657
2.674629 | 1085.284
2.678517 | 1086.876
2.682281 | 1088.459
2.686077 | 1089.996
2.68987 | 1091.493
2.693516 | 1092.942
2.697315 | 1094.329
2.701083 | 1095.657
2.704897 | 1096.904
2.708772 | 1098.108
2.712538 | 1099.297
2.716389 | 1100.429
2.72007 | 1101.532
2.723786 | 1102.573
2.731438 | 1104.419
2.739118 | 1106.184
2.7467 | 1108.097
2.75412 | 1109.971
2.7617 | 1111.884
2.765613 | 1112.947
2.769367 | 1114.091
2.7732 | 1115.238
2.776929 | 1116.343
2.780606 | 1117.373
2.78826 | 1119.211
2.79594 | 1120.895
2.803534 | 1122.419
2.810944 | 1123.587
2.818518 | 1124.32
2.826208 | 1124.684
2.833776 | 1124.159
2.841273 | 1121.966
2.845084 | 1119.246
2.848919 | 1114.496
2.852792 | 1108.551
2.856531 | 1102.048
2.860374 | 1095.148
2.864091 | 1088.057
2.867776 | 1080.921
2.871601 | 1073.896
2.875341 | 1066.919
2.879193 | 1059.963
2.882969 | 1053.79
2.88673 | 1048.905
2.890566 | 1044.442
2.894221 | 1039.722
2.898052 | 1034.437
2.901923 | 1028.618
2.90571 | 1022.367
2.909611 | 1015.626
2.913366 | 1008.38
2.917195 | 1000.513
2.920928 | 990.6063
2.924586 | 978.3411
2.928424 | 965.3539
2.932167 | 951.0962
2.936013 | 918.1384

## Probe 20
Probe 20 | Probe 20
Dehnung | Standardkraft
% | N
0 | 28.2032
-3.694779e-06 | 27.91719
-5.806081e-06 | 27.38818
-1.055651e-05 | 27.27626
5.278256e-07 | 26.81816
0.0006155502 | 28.06516
0.001559513 | 29.34457
0.002743426 | 30.75445
0.004175101 | 32.1185
0.006015628 | 33.54201
0.007361794 | 34.58968
0.008982008 | 35.70894
0.01089453 | 36.8671
0.01279386 | 38.03235
0.01464779 | 39.23312
0.01672056 | 40.53279
0.01901998 | 41.90789
0.02175549 | 43.3584
0.02431312 | 44.96674
0.02697812 | 46.67519
0.03002071 | 48.38639
0.03323981 | 50.16987
0.03626499 | 52.0142
0.03971835 | 53.85221
0.04333976 | 55.7313
0.04676809 | 57.60504
0.05074589 | 59.48932
0.05471873 | 61.36327
0.05883271 | 63.22047
0.0632961 | 65.05217
0.06758585 | 66.85598
0.07236299 | 68.68167
0.07686692 | 70.48869
0.08194598 | 72.34506
0.08689276 | 74.16261
0.09230455 | 76.02813
0.09750965 | 77.8595
0.1031023 | 79.70765
0.1085671 | 81.59373
0.1144171 | 83.54071
0.1204936 | 85.5241
0.1235118 | 86.54137
0.1265549 | 87.56612
0.1297899 | 88.60311
0.132863 | 89.67487
0.1359075 | 90.73264
0.1392554 | 91.79005
0.1425508 | 92.86569
0.1457912 | 93.92135
0.1492665 | 94.98498
0.1526249 | 96.07319
0.1560013 | 97.13586
0.1595282 | 98.21278
0.1628717 | 99.30697
0.1663423 | 100.3689
0.1699681 | 101.4469
0.1735013 | 102.5384
0.1772563 | 103.6283
0.1809982 | 104.7654
0.1846938 | 105.909
0.1884915 | 107.0639
0.1921068 | 108.2456
0.1958621 | 109.416
0.199698 | 110.6102
0.2034428 | 111.836
0.2073136 | 113.0989
0.211076 | 114.3989
0.2148955 | 115.7269
0.2186676 | 117.0715
0.2222915 | 118.4426
0.2261016 | 119.8283
0.2298782 | 121.2492
0.2336875 | 122.7098
0.2375727 | 124.192
0.2413263 | 125.6908
0.2451397 | 127.1895
0.2488517 | 128.6781
0.2525743 | 130.1422
0.2564506 | 131.5893
0.2602223 | 132.9925
0.2641068 | 134.3361
0.2679263 | 135.6325
0.271674 | 136.8546
0.2755168 | 138.0643
0.2791464 | 139.3363
0.2828802 | 140.6836
0.2867027 | 142.1248
0.2904709 | 143.6251
0.2943787 | 145.1727
0.2981366 | 146.7586
0.3019671 | 148.3699
0.3057347 | 150.0206
0.3093976 | 151.7197
0.3132969 | 153.4277
0.3170682 | 155.0645
0.3209072 | 156.5983
0.3247633 | 158.077
0.3284973 | 159.5437
0.332354 | 161.0067
0.3359906 | 162.5268
0.3397122 | 164.0958
0.3435427 | 165.7115
0.3472728 | 167.3573
0.3511672 | 169.0342
0.3549512 | 170.7983
0.3587723 | 172.6636
0.3625678 | 174.6327
0.3662227 | 176.6889
0.3700778 | 178.8303
0.3738816 | 181.0169
0.3777107 | 183.224
0.381583 | 185.486
0.3853233 | 187.8279
0.3891655 | 190.2281
0.3928657 | 192.661
0.3965548 | 195.0838
0.4003761 | 197.4707
0.4041106 | 199.8356
0.4079586 | 202.1784
0.4117857 | 204.5497
0.4155463 | 206.9612
0.4193747 | 209.3937
0.4230609 | 211.8346
0.4268481 | 214.2734
0.4306937 | 216.7163
0.4344706 | 219.1601
0.438382 | 221.6178
0.4421531 | 224.1064
0.4459521 | 226.6146
0.4497316 | 229.1327
0.4533605 | 231.6579
0.4571698 | 234.1987
0.4609233 | 236.7457
0.4647238 | 239.3008
0.4685998 | 241.8817
0.472355 | 244.4828
0.4762351 | 247.0948
0.4799184 | 249.7027
0.4836662 | 252.278
0.4875621 | 254.8819
0.4913037 | 257.6263
0.495208 | 260.4824
0.4989948 | 263.493
0.5027591 | 266.6293
0.5065616 | 269.8837
0.510185 | 273.2713
0.5139682 | 276.7473
0.5177325 | 280.3351
0.5215248 | 284.0141
0.5254384 | 287.7456
0.5291857 | 291.4236
0.5330185 | 295.0244
0.5367651 | 298.5214
0.5404836 | 301.906
0.5443537 | 305.194
0.5480988 | 308.369
0.5519714 | 311.4596
0.5558015 | 314.4904
0.5595633 | 317.4824
0.5633932 | 320.4253
0.567015 | 323.3367
0.5707458 | 326.2182
0.5745639 | 329.1019
0.5783167 | 331.9799
0.5822019 | 334.8468
0.5859941 | 337.7359
0.5898121 | 340.642
0.5936085 | 343.5393
0.5972813 | 346.4221
0.6011087 | 349.2890625
0.6049049 | 352.1504
0.6087464 | 354.9901
0.6126351 | 357.8228
0.6163764 | 360.6801
0.620214 | 363.5451
0.6239088 | 366.4258
0.6275773 | 369.2954
0.6314067 | 372.154
0.6351435 | 375.0063
0.6390172 | 377.8391
0.6428336 | 380.6867
0.6466351 | 383.5331
0.6504797 | 386.3786
0.6541124 | 389.2169
0.6579469 | 392.0302
0.661789 | 394.8225
0.6655661 | 397.5745
0.6694641 | 400.3176
0.6732162 | 403.0804
0.6770322 | 405.8436
0.6807323 | 408.6138
0.6843817 | 411.358
0.68821 | 414.0894
0.6919415 | 416.7957
0.6958157 | 419.4714
0.6996734 | 422.139
0.7034418 | 424.8044
0.7072876 | 427.4768
0.7109608 | 430.1304
0.7147458 | 432.76
0.7185899 | 435.3558
0.7223776 | 437.9334
0.7262797 | 440.4831
0.7300284 | 443.0442
0.7338281 | 445.6035
0.7375804 | 448.1693
0.7412089 | 450.7303
0.7450212 | 453.2441
0.7487942 | 455.7287
0.7526027 | 458.1757
0.7564926 | 460.6152
0.7602498 | 463.0594
0.7640775 | 465.4983
0.767806 | 467.9115
0.7715318 | 470.2997
0.7754071 | 472.6632
0.7791789 | 475.0092
0.7830573 | 477.3292
0.7868527 | 479.6612
0.7906022 | 481.9962
0.794425 | 484.3081
0.7980729 | 486.6393
0.8018293 | 488.9334
0.8056378 | 491.2118
0.8093956 | 493.4598
0.8132995 | 495.6949
0.8170759 | 497.9387
0.8209185 | 500.1787
0.824667 | 502.4173
0.8283357 | 504.6458
0.8322349 | 506.8502
0.8360135 | 509.0086
0.8398471 | 511.1361
0.843688 | 513.2752
0.8474323 | 515.4226
0.85127 | 517.5465
0.8549215 | 519.6699
0.8586442 | 521.7645
0.8624571 | 523.8323
0.8661901 | 525.8711
0.8700916 | 527.9044
0.8738877 | 529.9662
0.8777035 | 532.0335
0.8815145 | 534.1033
0.8851899 | 536.1582
0.889037 | 538.1733
0.8928308 | 540.1669
0.8966433 | 542.1786
0.9004992 | 544.4869
0.9042414 | 547.1422
0.908081 | 550.0955
0.9117653 | 553.3344
0.9154396 | 556.821
0.9192731 | 560.5390625
0.9230189 | 564.5158
0.926886 | 568.7547
0.9307393 | 573.2669
0.9345217 | 578.0068
0.9383331 | 582.7029
0.942012 | 587.3263
0.9457999 | 591.8654
0.9496356 | 596.3348
0.9534213 | 600.7698
0.9573318 | 605.1676
0.961088 | 609.5586
0.964884 | 613.9216
0.9686548 | 618.2506
0.9722932 | 622.5317
0.9761023 | 626.737
0.9798588 | 630.8923
0.9836846 | 634.9761
0.9875578 | 639.0471
0.9913121 | 643.1237
0.9951807 | 647.1845
0.9988559 | 651.242
1.002609 | 655.3099
1.006491 | 659.3673
1.010234 | 663.4449
1.014117 | 667.5269
1.017907 | 671.6514
1.021676 | 675.8093
1.02544 | 679.998
1.029049 | 684.1949
1.032834 | 688.3797
1.03661 | 692.5657
1.040432 | 696.6959
1.044367 | 700.8242
1.048133 | 704.9701
1.051966 | 709.1251
1.055686 | 713.279
1.059407 | 717.4192
1.06327 | 721.5153
1.067049 | 725.5678
1.070935 | 729.5851
1.074739 | 733.5917
1.078512 | 737.591
1.082328 | 741.5635
1.085967 | 745.5203
1.08974 | 749.446
1.093554 | 753.3538
1.097306 | 757.2611
1.101187 | 761.1564
1.104962 | 765.1022
1.108756 | 769.0812
1.112528 | 773.0834
1.116224 | 777.0974
1.120075 | 781.0951
1.123864 | 785.0638
1.12771 | 788.9885
1.13158 | 792.9012
1.135311 | 796.8333
1.139144 | 800.7563
1.142828 | 804.6688
1.146501 | 808.5536
1.150332 | 812.392
1.154095 | 816.1995
1.157981 | 819.98
1.161773 | 823.7866
1.16557 | 827.6107
1.169395 | 831.4108
1.173034 | 835.1622
1.176878 | 838.8459
1.180705 | 842.5284
1.184503 | 846.2214
1.188386 | 849.9497
1.192126 | 853.752
1.19597 | 857.6102
1.199679 | 861.5323
1.203346 | 865.4875
1.207182 | 869.4848
1.210914 | 873.5394
1.214783 | 877.6322
1.218617 | 881.7546
1.222384 | 885.8734
1.226224 | 889.9716
1.229892 | 894.0483
1.233681 | 898.0649
1.237522 | 902.0123
1.241306 | 905.8955
1.245202 | 909.7241
1.248959 | 913.558
1.252774 | 917.3833
1.256531 | 921.1916
1.260166 | 924.9785
1.263989 | 928.733
1.26774 | 932.4722
1.271522 | 936.1849
1.275394 | 939.9048
1.279154 | 943.6724
1.282992 | 947.4581
1.286709 | 951.2076
1.290432 | 954.9232
1.294308 | 958.592
1.2981 | 962.2202
1.301995 | 965.79
1.305795 | 969.366
1.30956 | 972.9467
1.31339 | 976.5194
1.317032 | 980.1096
1.320787 | 983.658
1.324574 | 987.2069
1.328319 | 990.7369
1.332207 | 994.2635
1.335979 | 997.8393
1.339829 | 1001.408
1.343581 | 1004.957
1.347279 | 1008.475
1.351186 | 1011.931
1.354945 | 1015.328
1.35879 | 1018.656
1.362644 | 1021.987
1.366406 | 1025.331
1.370243 | 1028.65
1.373879 | 1031.948
1.377616 | 1035.211
1.381427 | 1038.399
1.385166 | 1041.462
1.389054 | 1044.406
1.392826 | 1047.276
1.396654 | 1050.057
1.400446 | 1052.657
1.404121 | 1055.05
1.407967 | 1057.163
1.41177 | 1058.525
1.4156 | 1026.116
1.419458 | 975.7698
1.423193 | 925.3878
1.427026 | 875.8724
1.430697 | 827.464
1.434573 | 779.7278
1.438654 | 732.3969
1.442251 | 685.6666
1.445957 | 639.5048
1.449708 | 594.3165
1.453449 | 583.208
1.45726 | 590.3433
1.460934 | 597.7353
1.464727 | 604.5551
1.468564 | 610.6165
1.472358 | 616.2611
1.476266 | 621.7448
1.480026 | 627.097
1.483832 | 632.3374
1.487587 | 637.6069
1.491218 | 642.7695
1.495028 | 647.7686
1.498783 | 652.8149
1.5026 | 657.834
1.506474 | 662.7148
1.510248 | 667.6468
1.514113 | 672.6081
1.517787 | 677.4391
1.521543 | 682.2117
1.525429 | 686.8773
1.529188 | 691.3905
1.533081 | 695.8318
1.536852 | 700.2414
1.540625 | 704.5203
1.544414 | 708.6722
1.548048 | 712.6036
1.551848 | 716.3079
1.555595 | 719.7785
1.559404 | 722.9661
1.563302 | 725.9966
1.567064 | 729.0753
1.57093 | 732.1757
1.574647 | 735.3317
1.578359 | 738.6092
1.582233 | 741.9913
1.585998 | 745.4847
1.589867 | 749.165
1.593669 | 753.1016
1.597445 | 757.2334
1.601255 | 761.5013
1.604878 | 765.828125
1.608642 | 770.1798
1.612445 | 774.4885
1.616198 | 778.7009
1.620093 | 782.8701
1.623885 | 787.054
1.627702 | 791.1871
1.63147 | 795.2629
1.635163 | 799.3318
1.639026 | 803.3259
1.642829 | 807.26
1.646669 | 811.1614
1.6505 | 815.0126
1.654229 | 818.8435
1.658076 | 822.6649
1.661761 | 826.4829
1.665433 | 830.2524
1.669258 | 833.8603
1.673014 | 837.344
1.67691 | 840.776
1.680722 | 844.2402
1.684523 | 847.6757
1.688339 | 851.1154
1.691987 | 854.5506
1.695842 | 857.9408
1.699672 | 861.2928
1.703443 | 864.6139
1.70731 | 868.0185
1.711043 | 871.5087
1.714885 | 874.9634
1.718598 | 878.3168
1.722262 | 881.4614
1.726088 | 883.749
1.729827 | 885.9324
1.73372 | 888.1099
1.737565 | 890.3447
1.741338 | 892.6176
1.745187 | 894.906
1.748859 | 897.1832
1.752641 | 899.4758
1.75646 | 901.8226
1.760244 | 904.2857
1.764116 | 907.5425
1.767858 | 910.8705
1.771696 | 914.1095
1.775458 | 917.1766
1.779091 | 920.1403
1.782896 | 923.0181
1.786661 | 925.8336
1.790489 | 928.569
1.794374 | 931.2443
1.798157 | 933.8616
1.80198 | 936.3382
1.805684 | 938.6671
1.809413 | 940.8805
1.813283 | 942.9853
1.817058 | 944.8907
1.820928 | 946.553
1.824731 | 947.9939
1.828506 | 949.0723
1.835965 | 950.083
1.843531 | 949.1751
1.847302 | 947.9216
1.851207 | 946.2743
1.854965 | 944.2518
1.858812 | 941.6777
1.86257 | 938.2727
1.866244 | 933.8501
1.870131 | 928.5991
1.873878 | 923.1188
1.87773 | 917.7297
1.881571 | 912.642
1.885323 | 907.7672
1.889161 | 902.9498
1.892816 | 898.1609
1.896556 | 893.1693
1.900353 | 887.5546
1.904102 | 879.9378
1.908016 | 870.7857
1.9118 | 860.5685
1.915633 | 849.2308
1.919425 | 837.063
1.923093 | 824.356
1.926951 | 811.2269
1.930751 | 797.6384
1.934583 | 783.7808
1.938432 | 769.7395
1.942171 | 756.8828
1.946005 | 745.5439
1.949688 | 734.7924
1.95338 | 724.143
1.957209 | 712.1643
1.96096 | 694.7923

## Probe 21
Probe 21 | Probe 21
Dehnung | Standardkraft
% | N
0 | 28.88351
-9.50086e-07 | 28.48437
-1.002869e-05 | 28.02577
-1.319564e-05 | 27.79126
-1.636259e-05 | 27.41201
-8.022949e-06 | 27.27863
0.0008444153 | 28.46459
0.001777611 | 29.50054
0.00314109 | 30.62157
0.004897377 | 31.78695
0.006858143 | 33.03305
0.008991825 | 34.35979
0.01152592 | 35.83941
0.01352141 | 36.88052
0.015786 | 37.98708
0.0179922 | 39.16675
0.02031031 | 40.4253
0.02280861 | 41.70661
0.02575578 | 43.07798
0.02854734 | 44.52356
0.0314261 | 45.99312
0.03472659 | 47.44275
0.03804651 | 48.94982
0.04130119 | 50.44366
0.04504073 | 51.9283
0.04885744 | 53.43894
0.05268079 | 54.93904
0.05697444 | 56.46391
0.060995 | 57.97587
0.06553144 | 59.53871
0.06984768 | 61.08591
0.07453341 | 62.7376
0.07934611 | 64.38659
0.08441757 | 66.13908
0.08950285 | 67.89308
0.0949345 | 69.75937
0.1001127 | 71.64896
0.1058936 | 73.59435
0.11153 | 75.58779
0.1146127 | 76.60201
0.1175531 | 77.6268
0.1204543 | 78.65279
0.1235931 | 79.68992
0.1266226 | 80.75969
0.129551 | 81.82626
0.1327552 | 82.89676
0.1359888 | 84.01511
0.1391308 | 85.13295
0.1425201 | 86.2565
0.1458942 | 87.42805
0.1491684 | 88.60542
0.1526314 | 89.79765
0.1559843 | 91.02849
0.1593059 | 92.24255
0.1628868 | 93.48399
0.1664119 | 94.75632
0.1699955 | 96.01027
0.1737028 | 97.28101
0.1772831 | 98.56486
0.1810152 | 99.83744
0.1847025 | 101.1214
0.1883147 | 102.3949
0.1921185 | 103.6631
0.1958513 | 104.9445
0.1996476 | 106.2027
0.2034991 | 107.4646
0.207232 | 108.7281
0.211051 | 109.994
0.2147559 | 111.2505
0.2184804 | 112.4888
0.2223505 | 113.7235
0.2261299 | 114.9446
0.2300252 | 116.1521
0.2338323 | 117.3566
0.2375902 | 118.549
0.2414155 | 119.7336
0.2450321 | 120.907
0.2487921 | 122.0584
0.25261 | 123.1911
0.2563843 | 124.3049
0.2602814 | 125.4188
0.2640277 | 126.5616
0.2678823 | 127.7254
0.2716242 | 128.9236
0.2752934 | 130.1523
0.2792094 | 131.3979
0.2829769 | 132.6822
0.2868292 | 133.9958
0.2906643 | 135.3652
0.2943993 | 136.7931
0.2982351 | 138.274
0.30188 | 139.7651
0.30563 | 141.2553
0.3094329 | 142.7526
0.3131725 | 144.2544
0.3170836 | 145.7822
0.3208433 | 147.3387
0.3246736 | 148.928
0.3284711 | 150.546
0.3321342 | 152.1731
0.3359857 | 153.7916
0.3397741 | 155.4216
0.3436194 | 157.0753
0.3474859 | 158.7558
0.3512277 | 160.4654
0.3550714 | 162.2035
0.3587475 | 163.9684
0.3624535 | 165.739
0.3662864 | 167.5117
0.3700145 | 169.291
0.3738711 | 171.0851
0.3776919 | 172.9243
0.3814655 | 174.781
0.3852669 | 176.6534
0.3889468 | 178.5415
0.3927461 | 180.4175
0.3965941 | 182.2936
0.400394 | 184.1702
0.4042954 | 186.0673
0.4080447 | 187.9935
0.4118528 | 189.9296
0.4156151 | 191.8883
0.419252 | 193.8685
0.423086 | 195.8572
0.4268372 | 197.8494
0.4306471 | 199.8573
0.4344995 | 201.8976
0.4382634 | 203.9523
0.442136 | 206.0111
0.4458034 | 208.0826
0.4495774 | 210.1506
0.4534725 | 212.2078
0.4572092 | 214.2476
0.4611085 | 216.2728
0.4648886 | 218.3581
0.4686736 | 220.5618
0.4724622 | 222.8607
0.4760908 | 225.2345
0.4798893 | 227.6865
0.4836264 | 230.2214
0.4874476 | 232.827
0.4913481 | 235.5596
0.4950827 | 238.4338
0.4989381 | 241.4476
0.5026742 | 244.5339
0.5063904 | 247.5932
0.5102575 | 250.6367
0.5140174 | 253.6807
0.5178976 | 256.7231
0.5216963 | 259.7877
0.5254652 | 262.8603
0.5292884 | 265.9003
0.5329041 | 268.8914
0.536667 | 271.8033
0.5404726 | 274.7592
0.5442089 | 277.7701
0.5481038 | 280.8366
0.5518944 | 283.975
0.5557159 | 287.1361
0.5594842 | 290.3038
0.5631523 | 293.4843
0.5669965 | 296.6641
0.570782 | 299.8466
0.5746345 | 303.0371
0.5785222 | 306.1975
0.582276 | 309.3378
0.5861249 | 312.4683
0.589785 | 315.6422
0.5934699 | 318.8498
0.5973067 | 322.1239
0.6010441 | 325.4688
0.6049356 | 328.8979
0.6087319 | 332.4501
0.612541 | 336.1094
0.6163705 | 339.8525
0.6200034 | 343.6573
0.62386 | 347.491
0.6276781 | 351.3314
0.6314867 | 355.1733
0.6353899 | 359.022
0.6391113 | 362.9225
0.6429288 | 366.8326
0.6466254 | 370.7234
0.6502818 | 374.6071
0.6541075 | 378.4782
0.6578471 | 382.3312
0.6617425 | 386.1591
0.6655828 | 390.0188
0.6693494 | 393.9107
0.673179 | 397.8189
0.6768453 | 401.7202
0.6806462 | 405.5943
0.6844771 | 409.4469
0.6882732 | 413.2787
0.6921741 | 417.1126
0.6959187 | 420.9873
0.6997268 | 424.8842
0.7034698 | 428.792
0.7070974 | 432.7046
0.710929 | 436.6033
0.7146939 | 440.4912
0.7185121 | 444.36
0.7223931 | 448.2735
0.7261577 | 452.2348
0.72999 | 456.2
0.7336913 | 460.1603
0.7374278 | 464.1123
0.7412965 | 468.0304
0.7450732 | 471.9423
0.7489572 | 475.8419
0.752747 | 479.7589
0.7565193 | 483.6723
0.7603304 | 487.6185
0.7639667 | 491.5735
0.7677345 | 495.5023
0.771526 | 499.4251
0.7752975 | 503.3225
0.7792036 | 507.23
0.7829687 | 511.174
0.7868162 | 515.1249
0.7905556 | 519.1056
0.7942432 | 523.1254
0.7981386 | 527.0941
0.8019021 | 531.0445
0.8057537 | 534.9705
0.8095801 | 538.9153
0.8133303 | 542.8847
0.8171571 | 546.8561
0.8207938 | 550.8232
0.8245427 | 554.7564
0.8283491 | 558.6429
0.8320969 | 562.4488
0.8360032 | 566.239
0.8397832 | 570.0205
0.8436081 | 573.7846
0.8473972 | 577.5317
0.8510767 | 581.2747
0.8549352 | 585.0076
0.8587237 | 588.7339
0.8625468 | 592.4515
0.8663896 | 596.2154
0.8701425 | 600.068
0.873994 | 603.9566
0.8776521 | 607.8989
0.8813347 | 611.8463
0.885173 | 615.806
0.8889301 | 619.783
0.8928011 | 623.746
0.8966361 | 627.7415
0.9004205 | 631.7736
0.9042245 | 635.8053
0.9078996 | 639.8461
0.911708 | 643.8703
0.9155398 | 647.8713
0.9193404 | 651.8749
0.9232331 | 655.8584
0.926982 | 659.8674
0.9307998 | 663.8798
0.9345532 | 667.8746
0.9381931 | 671.8675
0.9420117 | 675.8209
0.9457621 | 679.7621
0.9496067 | 683.6508
0.9534505 | 687.5754
0.9572159 | 691.5134
0.9610875 | 695.4615
0.9647498 | 699.4167
0.9685196 | 703.3628
0.972384 | 707.3235
0.9761355 | 711.2576
0.9800266 | 715.186
0.9838001 | 719.1556
0.9875944 | 723.1622
0.99134 | 727.1537
0.994947 | 731.1685
0.998748 | 735.1735
1.002517 | 739.1731
1.00636 | 743.1448
1.010266 | 747.1343
1.01403 | 751.1784
1.017876 | 755.2303
1.02157 | 759.2765
1.025309 | 763.3077
1.029175 | 767.3369
1.032957 | 771.342
1.03684 | 775.3218
1.040623 | 779.3174
1.044418 | 783.3207
1.048228 | 787.3002
1.051854 | 791.275
1.055641 | 795.238
1.059446 | 799.188
1.063209 | 803.1437
1.067092 | 807.09
1.070862 | 811.0945
1.07467 | 815.1292
1.078417 | 819.1608
1.082112 | 823.1972
1.085964 | 827.2185
1.089772 | 831.2241
1.093637 | 835.1946
1.097478 | 839.1702
1.101205 | 843.1655
1.105039 | 847.1441
1.108719 | 851.1042
1.112429 | 855.0467
1.116252 | 858.9839
1.120004 | 862.9213
1.123882 | 866.8484
1.127662 | 870.8193
1.131473 | 874.7978
1.135278 | 878.7781
1.138926 | 882.755
1.142781 | 886.7115
1.146612 | 890.6514
1.150418 | 894.531
1.154288 | 898.3883
1.158029 | 902.2681
1.161878 | 906.1307
1.165571 | 909.994
1.169248 | 913.8511
1.173077 | 917.6971
1.176821 | 921.5198
1.180706 | 925.3093
1.184518 | 929.1457
1.188293 | 933.0195
1.192118 | 936.9073
1.195774 | 940.7856
1.19958 | 944.6161
1.203417 | 948.3677
1.207222 | 952.0523
1.211112 | 955.7084
1.214855 | 959.399
1.218688 | 963.0857
1.222425 | 966.7569
1.226058 | 970.409
1.229887 | 974.0267
1.233632 | 977.6063
1.237443 | 981.1811
1.241301 | 984.7987
1.24506 | 988.4635
1.248898 | 992.1255
1.252601 | 995.7589
1.256356 | 999.3628
1.260225 | 1002.925
1.264013 | 1006.459
1.267906 | 1009.943
1.271697 | 1013.459
1.275483 | 1016.983
1.279292 | 1020.485
1.282918 | 1024.001
1.286687 | 1027.477
1.290451 | 1030.925
1.294217 | 1034.337
1.29811 | 1037.719
1.301872 | 1041.105
1.305738 | 1044.437
1.30947 | 1047.704
1.31317 | 1050.867
1.317081 | 1053.91
1.320855 | 1056.838
1.324711 | 1059.607
1.328543 | 1062.268
1.332313 | 1064.788
1.336144 | 1067.096
1.339787 | 1069.084
1.343527 | 1070.646
1.351072 | 1071.812
1.358732 | 1068.831
1.362565 | 1060.173
1.366352 | 1031.72
1.370024 | 1002.952
1.373894 | 974.4925
1.377702 | 946.6443
1.381572 | 919.7109375
1.385584 | 893.6562
1.38934 | 868.4464
1.393073 | 844.3782
1.396647 | 822.0231
1.400295 | 804.7146
1.404083 | 805.908
1.407814 | 807.558
1.411693 | 809.2118
1.415519 | 810.7191
1.419327 | 811.9588
1.423159 | 813.1671
1.426846 | 814.663
1.430658 | 816.2173
1.434481 | 818.0212
1.438276 | 821.5934
1.442171 | 826.8
1.445932 | 832.2281
1.449758 | 837.7997
1.453485 | 843.499
1.457109 | 849.1882
1.460917 | 854.8535
1.464661 | 860.472
1.468507 | 866.0425
1.472363 | 871.4712
1.476142 | 876.7691
1.480007 | 881.9868
1.483679 | 887.2061
1.487459 | 892.3037
1.491326 | 897.3892
1.495099 | 902.5118
1.499004 | 907.5681
1.502757 | 912.6112
1.506539 | 917.6531
1.510297 | 922.7361
1.513934 | 927.8169
1.517734 | 932.884
1.521496 | 937.9554
1.525325 | 942.9703
1.529202 | 947.8953
1.53296 | 952.7813
1.536821 | 957.6827
1.540528 | 962.5363
1.544262 | 967.3251
1.548131 | 972.0875
1.551899 | 976.8265
1.55578 | 981.5225
1.559563 | 986.2019
1.563337 | 990.9166
1.567132 | 995.6086
1.570763 | 1000.239
1.574538 | 1004.789
1.57834 | 1009.249
1.582113 | 1013.607
1.586007 | 1017.848
1.589785 | 1022.023
1.593613 | 1026.145
1.597363 | 1030.173
1.601073 | 1034.077
1.604937 | 1037.827
1.608724 | 1041.519
1.612576 | 1045.137
1.616408 | 1048.744
1.620133 | 1052.397
1.62397 | 1056.033
1.62764 | 1059.648
1.631336 | 1063.173
1.635154 | 1066.648
1.638919 | 1070.105
1.642832 | 1073.604
1.646635 | 1077.127
1.650441 | 1080.635
1.654221 | 1084.128
1.657873 | 1087.577
1.661751 | 1090.986
1.665563 | 1094.373
1.669346 | 1097.736
1.673201 | 1101.093
1.676933 | 1104.473
1.680792 | 1107.814
1.684489 | 1111.127
1.688169 | 1114.392
1.691995 | 1117.598
1.695731 | 1120.742
1.69963 | 1123.822
1.703449 | 1126.908
1.707253 | 1129.99
1.711081 | 1133.05
1.714741 | 1136.081
1.718538 | 1139.08
1.722344 | 1142.028
1.726128 | 1144.926
1.730016 | 1147.796
1.733775 | 1150.669
1.737615 | 1153.515
1.741349 | 1156.312
1.744995 | 1159.057
1.748806 | 1161.728
1.75256 | 1164.323
1.756395 | 1166.823
1.760279 | 1169.257
1.764053 | 1171.647
1.767873 | 1173.932
1.771566 | 1176.172
1.775329 | 1178.424
1.779191 | 1180.611
1.782956 | 1182.813
1.786835 | 1185.062
1.790613 | 1187.419
1.794403 | 1189.869
1.798214 | 1192.427
1.801848 | 1195.093
1.80563 | 1197.88
1.809427 | 1200.776
1.813215 | 1203.697
1.817091 | 1206.737
1.82085 | 1209.877
1.824713 | 1213.039
1.828433 | 1216.221
1.832121 | 1219.390625
1.836005 | 1222.511
1.839768 | 1225.639
1.843626 | 1228.704
1.847442 | 1231.764
1.851205 | 1234.807
1.85501 | 1237.808
1.858654 | 1240.78
1.862428 | 1243.696
1.866239 | 1246.57
1.870008 | 1249.41
1.873915 | 1252.257
1.877686 | 1255.136
1.881522 | 1258.023
1.885271 | 1260.873
1.888931 | 1263.701
1.892791 | 1266.505
1.896593 | 1269.278
1.90044 | 1272.013
1.904281 | 1274.758
1.90803 | 1277.516
1.911865 | 1280.256
1.915531 | 1282.991
1.919251 | 1285.71
1.923084 | 1288.423
1.92682 | 1291.132
1.930697 | 1293.82
1.93452 | 1296.545
1.938306 | 1299.284
1.94209 | 1301.985
1.945758 | 1304.674
1.949578 | 1307.286
1.95341 | 1309.877
1.957213 | 1312.458
1.961097 | 1315.012
1.964837 | 1317.608
1.968658 | 1320.198
1.972399 | 1322.782
1.976066 | 1325.365
1.979882 | 1327.92
1.983639 | 1330.477
1.987494 | 1333.029
1.991333 | 1335.589
1.995094 | 1338.162
1.998947 | 1340.707
2.002602 | 1343.212
2.006372 | 1345.656
2.010243 | 1348.057
2.014024 | 1350.399
2.017896 | 1352.69
2.021634 | 1354.991
2.025436 | 1357.275
2.02922 | 1359.521
2.032872 | 1361.708
2.036693 | 1363.848
2.04046 | 1365.947
2.044289 | 1367.995
2.048162 | 1370.025
2.0519 | 1372.056
2.055755 | 1374.0625
2.059451 | 1376.033
2.063187 | 1377.942
2.067075 | 1379.776
2.070858 | 1381.547
2.074751 | 1383.277
2.078531 | 1385.005
2.082304 | 1386.702
2.086098 | 1388.3
2.089719 | 1389.803
2.093508 | 1391.197
2.097303 | 1392.474
2.101076 | 1393.62
2.108708 | 1395.424
2.116305 | 1396.727
2.123879 | 1397.561
2.131508 | 1397.838
2.139105 | 1397.446
2.146613 | 1396.408
2.154116 | 1394.771
2.157869 | 1393.695
2.16177 | 1392.499
2.16555 | 1391.284
2.169361 | 1390.028
2.173158 | 1388.753
2.176814 | 1387.399
2.180693 | 1385.945
2.184516 | 1384.346
2.188332 | 1382.527
2.192208 | 1380.601
2.195945 | 1378.481
2.199776 | 1376.137
2.203459 | 1373.642
2.207135 | 1370.806
2.210959 | 1367.52
2.214696 | 1363.928
2.218572 | 1360.122
2.222374 | 1356.184
2.226165 | 1352.22
2.230018 | 1348.203
2.233712 | 1344.237
2.237539 | 1340.238
2.24136 | 1336.113
2.24514 | 1332.07
2.249022 | 1328.277
2.252761 | 1324.68
2.256588 | 1321.093
2.260321 | 1317.066
2.263953 | 1312.751
2.267767 | 1308.219
2.27152 | 1303.483
2.275349 | 1298.505
2.279222 | 1293.018
2.282994 | 1287.034
2.286826 | 1280.599
2.290513 | 1273.684
2.294284 | 1266.494
2.298166 | 1259.519
2.30195 | 1252.327
2.305836 | 1244.396
2.309606 | 1233.907
2.313391 | 1221.964
2.317181 | 1210.335
2.320808 | 1199.236
2.324586 | 1188.586
2.328395 | 1178.397
2.332195 | 1168.466
2.336054 | 1158.661
2.3398 | 1149.107
2.343661 | 1140.033
2.347386 | 1133.292
2.351107 | 1127.725
2.355001 | 1121.568
2.35876 | 1114.201
2.362645 | 1105.501
2.366462 | 1095.626
2.370214 | 1084.898
2.374018 | 1073.483
2.377656 | 1061.293
2.381436 | 1048.191
2.385237 | 1034.284
2.388997 | 1019.118
2.3929 | 999.7576

## Probe 23
Probe 23 | Probe 23
Dehnung | Standardkraft
% | N
0 | 28.05471
-3.061366e-06 | 27.64709
-5.700474e-06 | 27.40202
-8.339582e-06 | 27.08517
-6.228295e-06 | 26.9444
0.00107644 | 28.09392
0.002596144 | 29.39857
0.004630474 | 30.69149
0.00714945 | 31.97198
0.009436396 | 33.02982
0.01234754 | 34.17736
0.01540701 | 35.45224
0.01863369 | 36.84056
0.0225174 | 38.33208
0.02519842 | 39.39328
0.02783425 | 40.50378
0.03075596 | 41.63514
0.03406751 | 42.83647
0.03724024 | 44.10189
0.04063477 | 45.40163
0.04445493 | 46.77452
0.04803283 | 48.17764
0.05200257 | 49.65982
0.05602478 | 51.20799
0.06003876 | 52.83002
0.0645813 | 54.54782
0.06893562 | 56.30985
0.07381406 | 58.17279
0.07844517 | 60.04549
0.08352852 | 62.02514
0.08835534 | 64.03391
0.09100279 | 65.10287
0.09373807 | 66.18867
0.09635627 | 67.30211
0.09901681 | 68.44524
0.101922 | 69.62669
0.1047768 | 70.83766
0.1075069 | 72.0888
0.1104507 | 73.37014
0.1134382 | 74.68375
0.1162179 | 76.0443
0.1191326 | 77.43544
0.1223229 | 78.85804
0.1253579 | 80.30595
0.1283852 | 81.7764
0.1316641 | 83.26779
0.1348377 | 84.79907
0.1379774 | 86.34052
0.1413176 | 87.90968
0.1445093 | 89.51775
0.1477046 | 91.1407
0.1511452 | 92.78821
0.1545059 | 94.46161
0.1579574 | 96.11991
0.1615757 | 97.8083
0.1650553 | 99.50543
0.1686425 | 101.1559
0.1722254 | 102.7848
0.1756961 | 104.3767
0.17943 | 105.9147
0.1831599 | 107.3868
0.1868766 | 108.7911
0.1907196 | 110.1425
0.1944527 | 111.4513
0.1982921 | 112.6874
0.2020095 | 113.8795
0.2056547 | 115.0362
0.2094782 | 116.1639
0.2132098 | 117.2638
0.2170392 | 118.3547
0.2209043 | 119.473
0.2246505 | 120.6188
0.2284748 | 121.7976
0.2321646 | 123.0625
0.2359131 | 124.4685
0.2397764 | 126.0114
0.2435528 | 127.6736
0.2474615 | 129.4303
0.2512504 | 131.3003
0.2550325 | 133.2559
0.2588375 | 135.2987
0.2624524 | 137.4224
0.2662307 | 139.6193
0.2700317 | 141.8353
0.2738247 | 143.9963
0.277705 | 146.1376
0.2814443 | 148.2809
0.2853108 | 150.4363
0.2890299 | 152.5816
0.2927346 | 154.7213
0.2966444 | 156.8409
0.3003927 | 158.9218
0.3042718 | 160.9671
0.3080806 | 163.0031
0.3118365 | 165.0275
0.3156647 | 167.0416
0.3192843 | 169.047
0.323056 | 171.0253
0.3268492 | 172.9827
0.3306135 | 174.9074
0.3345094 | 176.813
0.3382666 | 178.7702
0.3421222 | 180.7735
0.3458785 | 182.8251
0.3495545 | 184.9284
0.3534176 | 187.0724
0.3572055 | 189.2559
0.3610663 | 191.4754
0.3649149 | 193.7701
0.3686669 | 196.1318
0.3725021 | 198.5797
0.3761609 | 201.0561
0.3798858 | 203.5379
0.3837022 | 206.0358
0.3874412 | 208.5142
0.3913235 | 211.0034
0.3951177 | 213.5125
0.3988793 | 216.028
0.4026824 | 218.5326
0.4063657 | 221.0592
0.4101888 | 223.5802
0.4140201 | 226.0995
0.4178282 | 228.6059
0.4217224 | 231.113
0.4254572 | 233.6353
0.4292896 | 236.1654
0.4330331 | 238.7174
0.4366879 | 241.2841
0.4405246 | 243.8739
0.4442469 | 246.4478
0.4480707 | 249.0062
0.4519176 | 251.5945
0.4557038 | 254.2109
0.4595736 | 256.8227
0.4632238 | 259.4648
0.4670272 | 262.0817
0.4708788 | 264.6945
0.4746292 | 267.2917
0.4785341 | 269.8735
0.4822957 | 272.4825
0.4861073 | 275.1057
0.4898751 | 277.7396
0.4935085 | 280.3738
0.4973135 | 283.0113
0.5010494 | 285.6524
0.5048888 | 288.2868
0.5087724 | 290.9367
0.5125217 | 293.6121
0.5163694 | 296.3004
0.5200692 | 299.0091
0.5238312 | 301.7076
0.5276977 | 304.4024
0.5314413 | 307.0723
0.5353221 | 309.7271
0.5391137 | 312.3987
0.5429106 | 315.0842
0.5467125 | 317.7764
0.5503182 | 320.4595
0.5540923 | 323.139
0.5578821 | 325.8015
0.5616508 | 328.4502
0.5655468 | 331.0857
0.5693231 | 333.7426
0.5731611 | 336.4048
0.5769085 | 339.0457
0.5805852 | 341.6618
0.5844371 | 344.2447
0.5882158 | 346.8101
0.5920948 | 349.3446
0.5959618 | 351.8881
0.5997161 | 354.4413
0.6035539 | 356.9956
0.6071919 | 359.5532
0.6109064 | 362.0945
0.6147317 | 364.6143
0.6184744 | 367.113
0.6223743 | 369.5861
0.626154 | 371.9583
0.6299895 | 374.3328
0.6337886 | 376.7466
0.6374397 | 379.1573
0.641317 | 381.5619
0.6451052 | 383.9555
0.6489182 | 386.3215
0.6527975 | 388.7034
0.6565322 | 391.1347
0.6603643 | 393.5778
0.6640267 | 396.149
0.6677112 | 398.6938
0.6715396 | 401.1742
0.6752892 | 403.6242
0.6791955 | 406.0217
0.6829996 | 408.4242
0.6867746 | 410.8107
0.6905969 | 413.1997
0.6942664 | 415.5526
0.698091 | 417.8712
0.7019114 | 420.1429
0.7057195 | 422.382
0.7095963 | 424.6024
0.7133305 | 426.8304
0.7171546 | 429.0489
0.7208646 | 431.2682
0.7245216 | 433.4976
0.7283616 | 435.7302
0.7321183 | 437.9755
0.7359545 | 440.2391
0.7398178 | 442.5532
0.7435819 | 444.9131
0.747408 | 447.311
0.7511033 | 449.728
0.7548766 | 452.1584
0.7587437 | 454.5787
0.7625101 | 456.9852
0.7664005 | 459.3467
0.770172 | 461.6949
0.7739492 | 463.9943
0.7777408 | 466.243
0.7813721 | 468.4305
0.7851681 | 470.4969
0.7889394 | 472.426
0.792728 | 474.1807
0.7966342 | 475.7755
0.8004094 | 477.1964
0.8042626 | 478.358
0.8116737 | 479.7733
0.8193496 | 480.4081
0.8270056 | 482.5822
0.830776 | 484.2953
0.83459 | 486.3948
0.8382149 | 488.8992
0.8419817 | 491.8473
0.8457635 | 495.2806
0.8495261 | 499.2316
0.853447 | 503.7456
0.8572099 | 508.2153
0.8610447 | 512.5101
0.8648079 | 516.6769
0.8684988 | 520.7555
0.8723747 | 524.7615
0.8761456 | 528.6965
0.8799792 | 532.5757
0.8838167 | 536.4363
0.8875826 | 540.2789
0.8914111 | 544.0788
0.8950532 | 547.8305
0.8987764 | 551.526
0.9026157 | 555.1548
0.9063637 | 558.7161
0.9102464 | 562.2058
0.9140559 | 565.6551
0.917851 | 569.0437
0.9216466 | 572.3187
0.9253272 | 575.4688
0.9291455 | 578.5047
0.9329502 | 581.4113
0.9367748 | 584.1864
0.9406673 | 586.8322
0.9443956 | 589.356
0.948217 | 591.7279
0.9519473 | 593.9193
0.9556016 | 595.8976
0.9594284 | 597.6411
0.9631722 | 599.1363
0.9670435 | 600.3355
0.9746675 | 601.738
0.982165 | 601.1703
0.985963 | 600.0535
0.9898134 | 598.5068
0.9935885 | 596.5785
0.9974816 | 594.3376
1.001235 | 591.6954
1.005036 | 588.723
1.008758 | 585.5814
1.012379 | 582.3325
1.0162 | 579.0535
1.019959 | 575.8693
1.023821 | 572.5233
1.027702 | 568.7702
1.031483 | 564.4373
1.035335 | 559.2787
1.039018 | 553.0706
1.042773 | 545.6147
1.04663 | 537.9838
1.050411 | 530.4973
1.054311 | 523.2482
1.058088 | 516.278
1.061894 | 509.705
1.065683 | 503.8198
1.069302 | 498.8165
1.073101 | 494.9457
1.076882 | 492.6439
1.084547 | 492.0145
1.092109 | 492.7516
1.099559 | 494.4026
1.103418 | 495.5292
1.107197 | 496.808
1.111072 | 498.1765
1.114901 | 499.606
1.118645 | 501.0601
1.122476 | 502.5181
1.126125 | 503.9848
1.129851 | 505.4302
1.133675 | 506.784
1.137426 | 507.9696
1.141318 | 509.047
1.148918 | 510.9803
1.156354 | 512.7861
1.164031 | 514.4061
1.171722 | 515.8288
1.179314 | 517.5829
1.18667 | 519.323
1.194246 | 520.9448
1.201952 | 522.554
1.209544 | 524.2153
1.217029 | 525.8441
1.224655 | 527.6559
1.23228 | 529.6919
1.236117 | 530.7762
1.239832 | 531.9106
1.243487 | 533.0987
1.247321 | 534.3292
1.251052 | 535.5869
1.254881 | 536.8364
1.258737 | 538.0752
1.262502 | 539.2922
1.266322 | 540.4316
1.270011 | 541.455
1.277666 | 542.6819
1.28535 | 542.2241
1.292911 | 540.3502
1.296712 | 539.1921
1.300335 | 537.9325
1.30412 | 536.5385
1.307884 | 535.0445
1.31168 | 533.6039
1.315564 | 532.3738
1.323188 | 531.018
1.330626 | 530.9664
1.338262 | 531.3949
1.345986 | 532.632
1.353568 | 534.786
1.35719 | 536.1878
1.360954 | 537.7815
1.364723 | 539.5599
1.368501 | 541.509
1.372406 | 543.6251
1.376157 | 545.8828
1.38001 | 548.2096
1.383758 | 550.5931
1.387433 | 553.0057
1.391304 | 555.3779
1.395082 | 557.6782
1.39894 | 559.866
1.402778 | 561.9807
1.406527 | 564.065
1.410356 | 566.1052
1.413973 | 568.0971
1.417668 | 570.0406
1.421478 | 571.8748
1.425218 | 573.4969
1.429114 | 574.7675
1.436741 | 575.1677
1.440546 | 574.0901
1.44424 | 572.3404
1.448082 | 569.9045
1.451903 | 566.7296
1.455717 | 562.9225
1.459617 | 558.7261
1.463364 | 554.3789
1.467186 | 550.0302
1.470896 | 546.0114
1.474557 | 542.4423
1.478383 | 539.3075
1.48212 | 536.4766
1.485988 | 533.9967
1.489818 | 532.0002
1.493601 | 530.3923
1.497447 | 528.9971
1.501094 | 527.6825
1.504921 | 526.376
1.508776 | 525.054
1.51254 | 523.6561
1.516447 | 522.1807
1.520185 | 520.5802
1.523985 | 518.7599
1.52773 | 516.6944
1.531361 | 514.3936
1.535184 | 511.8255
1.538925 | 508.9532
1.542784 | 505.7781
1.546655 | 502.3199
1.550414 | 498.6106
1.554256 | 494.649
1.557953 | 490.4103
1.56172 | 485.8256
1.56557 | 480.7754
1.569337 | 475.2261
1.573239 | 469.241
1.577016 | 462.7686
1.580807 | 455.8171
1.584585 | 448.2675
1.588198 | 439.1914
1.592006 | 428.0933

## Probe 24
Probe 24 | Probe 24
Dehnung | Standardkraft
% | N
0 | 28.42267
-7.283993e-06 | 28.11254
-9.395295e-06 | 27.6892
-9.395295e-06 | 27.48363
-1.002869e-05 | 27.10377
6.840619e-05 | 27.27193
0.0008254136 | 28.32945
0.001854251 | 29.48269
0.003159564 | 30.64696
0.004749691 | 31.70919
0.006576918 | 32.71053
0.00878914 | 33.7824
0.01148422 | 34.86924
0.01460472 | 35.99435
0.01768121 | 37.22013
0.02128457 | 38.48614
0.02545217 | 39.91428
0.02815168 | 40.93498
0.03289019 | 42.45169
0.03606579 | 43.57476
0.03927033 | 44.70115
0.04300955 | 45.80015
0.04654756 | 46.92853
0.05020888 | 48.07164
0.05436836 | 49.23255
0.0583413 | 50.37521
0.06282222 | 51.55203
0.06719104 | 52.72635
0.07184276 | 53.96415
0.07649597 | 55.15665
0.08134922 | 56.39288
0.08643925 | 57.60972
0.09171349 | 58.84252
0.0969966 | 60.0242
0.1025822 | 61.24095
0.1079646 | 62.45666
0.1138766 | 63.68886
0.1197785 | 64.91673
0.1259509 | 66.13887
0.1323075 | 67.29759
0.1384968 | 68.39964
0.1451551 | 69.43264
0.1519842 | 70.34164
0.1587913 | 71.13139
0.1656537 | 71.81959
0.1728282 | 72.34962
0.1802365 | 72.71379
0.1877182 | 72.98673
0.1950749 | 73.10152
0.2026803 | 73.03661
0.2103704 | 72.87622
0.2179565 | 72.59247
0.2253188 | 72.20129
0.2328915 | 71.73055
0.2406067 | 71.19321
0.2481553 | 70.63984
0.2556027 | 70.10176
0.2632397 | 69.53314
0.2709344 | 69.01234
0.2785057 | 68.54608
0.2859321 | 68.06309
0.2935417 | 67.56182
0.3011526 | 67.12206
0.3087045 | 66.78238
0.3163502 | 66.52551
0.323991 | 66.37573
0.3315535 | 66.35159
0.3389588 | 66.45173
0.3465334 | 66.5834
0.3542252 | 66.75017
0.3618272 | 66.92554
0.3692618 | 67.16927
0.3769004 | 67.40893
0.384604 | 67.66911
0.3921933 | 67.93897
0.3995895 | 68.27879
0.4071498 | 68.64018
0.4148069 | 69.02001
0.4223694 | 69.46661
0.4299045 | 69.96211
0.4375479 | 70.48884
0.4451728 | 71.07245
0.4527018 | 71.6934
0.4602002 | 72.35404
0.4678017 | 73.05116
0.4754264 | 73.80192
0.482891 | 74.54452
0.4905747 | 75.32777
0.4982592 | 76.10717
0.5058127 | 76.92384
0.5131938 | 77.74808
0.5207483 | 78.56392
0.5284654 | 79.37861
0.5360741 | 80.17117
0.5435572 | 80.94955
0.5511361 | 81.70222
0.5587997 | 82.4854
0.5663871 | 83.29172
0.573812 | 84.11663
0.5813647 | 84.95107
0.5890335 | 85.82919
0.5965851 | 86.72825
0.6041427 | 87.62257
0.6118139 | 88.52892
0.619432 | 89.52289
0.6268681 | 90.55843
0.6344251 | 91.60926
0.6420905 | 92.67326
0.6497043 | 93.77811
0.6571424 | 94.84772
0.6647992 | 95.85217
0.6725065 | 96.82457
0.6800748 | 97.82287
0.68741 | 98.79971
0.694987 | 99.74913
0.7026814 | 100.7287
0.7102983 | 101.7543
0.7178093 | 102.7867
0.7254372 | 103.8072
0.7330366 | 104.8557
0.740542 | 105.9019
0.748077 | 106.911
0.7556746 | 107.8576
0.7632974 | 108.8175
0.7707803 | 109.7581
0.7784374 | 110.6396
0.7861103 | 111.4689
0.7936549 | 112.3031
0.8010549 | 113.0858
0.8086238 | 113.7817
0.8163422 | 114.4297
0.8239699 | 114.9952
0.8314061 | 115.4089
0.8390364 | 115.6636
0.846686 | 115.7552
0.8542612 | 115.6672
0.8616823 | 115.3485
0.8692575 | 114.8049
0.8769074 | 113.9183
0.8845054 | 112.5226
0.888213 | 111.4275
0.8920853 | 109.8798
0.8958496 | 108.0108
0.8997189 | 105.8381
0.9035181 | 103.3704
0.9072894 | 100.8342
0.9111129 | 98.31353
0.9147467 | 95.83302
0.9185048 | 93.4071
0.9223099 | 91.12225
0.9260566 | 89.0977
0.9299545 | 87.48664
0.933763 | 86.16346
0.9375663 | 85.11481
0.9450348 | 83.61916
0.9526568 | 82.26682
0.9603807 | 80.55194
0.9641037 | 79.53021
0.9716256 | 77.57204
0.9791505 | 75.78815
0.9867662 | 74.18503
0.9943708 | 72.83041
1.00185 | 72.03024
1.009516 | 71.30102
1.017197 | 70.53107
1.024736 | 69.71328
1.032047 | 68.85504
1.039635 | 67.97353
1.047403 | 66.91409
1.055018 | 65.25591
1.058677 | 64.15456
1.06247 | 62.85661
1.06632 | 61.31848
1.07011 | 59.5373
1.074006 | 57.62053

## Probe 25
Probe 25 | Probe 25
Dehnung | Standardkraft
% | N
0 | 28.58319
-5.806081e-06 | 28.18927
-6.333907e-06 | 27.86609
-1.11899e-05 | 27.52963
-6.333907e-06 | 27.32359
0.0006021434 | 28.33
0.001565636 | 29.40343
0.002790297 | 30.55682
0.004287527 | 31.59223
0.006004227 | 32.59475
0.008143081 | 33.70481
0.01064434 | 34.9374
0.01378237 | 36.26799
0.01682877 | 37.70914
0.01905851 | 38.73164
0.02167241 | 39.78355
0.0244512 | 40.93794
0.02706531 | 42.22758
0.02990079 | 43.53197
0.0332281 | 44.90427
0.03631714 | 46.37844
0.03950669 | 47.84261
0.04326375 | 49.33204
0.04685265 | 50.89228
0.05067696 | 52.51381
0.05484667 | 54.23845
0.05883344 | 56.04494
0.06332123 | 57.95794
0.06755661 | 59.96625
0.06979997 | 61.0392
0.07224148 | 62.13617
0.07465206 | 63.23301
0.07696372 | 64.3556
0.07937103 | 65.52928
0.08199971 | 66.74001
0.08456093 | 67.95235
0.08698322 | 69.1924
0.08952175 | 70.47793
0.09227003 | 71.80285
0.09490029 | 73.14638
0.09740852 | 74.53193
0.1001152 | 75.96938
0.1030003 | 77.4277
0.1057715 | 78.90406
0.1085463 | 80.39257
0.1115789 | 81.89335
0.1145486 | 83.40005
0.1174242 | 84.91076
0.1205155 | 86.40746
0.1235835 | 87.90689
0.1264783 | 89.38165
0.1296017 | 90.83167
0.1328849 | 92.27831
0.1359969 | 93.71442
0.139275 | 95.13457
0.1426453 | 96.56763
0.1458498 | 98.00063
0.1492353 | 99.40893
0.1526166 | 100.8424
0.1558592 | 102.2724
0.1593375 | 103.7051
0.1628585 | 105.1752
0.1663319 | 106.6475
0.1700446 | 108.1392
0.1736546 | 109.673
0.1772886 | 111.2258
0.1810174 | 112.819
0.1845898 | 114.4416
0.1883536 | 116.0653
0.1921388 | 117.7077
0.1958857 | 119.3601
0.1997628 | 121.0303
0.2035193 | 122.7236
0.2073521 | 124.4366
0.2110867 | 126.1631
0.2147186 | 127.8904
0.2185306 | 129.6183
0.2222872 | 131.3624
0.2261109 | 133.1203
0.2299885 | 134.9022
0.2337413 | 136.7059
0.2375587 | 138.5201
0.2412485 | 140.341
0.2449729 | 142.1421
0.2488463 | 143.9454
0.252622 | 145.75
0.2565361 | 147.5499
0.2603456 | 149.3588
0.2641113 | 151.1596
0.2679266 | 152.9656
0.2715491 | 154.7735
0.2753069 | 156.5697
0.2791169 | 158.3693
0.2829025 | 160.1734
0.2868081 | 161.9957
0.2905442 | 163.8317
0.2943875 | 165.6743
0.2981315 | 167.5124
0.301822 | 169.339
0.3057306 | 171.1578
0.3094937 | 172.9627
0.3133541 | 174.7534
0.3171785 | 176.5757
0.3209214 | 178.4065
0.3247526 | 180.2363
0.328389 | 182.0739
0.3321334 | 183.8941
0.3359352 | 185.724
0.3396968 | 187.5422
0.3436122 | 189.3593
0.3473654 | 191.1907
0.3511941 | 193.0221
0.354979 | 194.8385
0.3586524 | 196.6247
0.3625115 | 198.3631
0.3662904 | 200.0734
0.3701391 | 201.7564
0.3739949 | 203.4358
0.3777477 | 205.1371
0.38159 | 206.8409
0.3852602 | 208.5535
0.3889625 | 210.2606
0.3927964 | 212.0028
0.3965424 | 213.8444
0.4004003 | 215.8102
0.4042072 | 217.8688
0.4079731 | 220.0064
0.4117779 | 222.1712
0.4154563 | 224.3402
0.4192678 | 226.4982
0.4231054 | 228.655
0.4269028 | 230.8038
0.4308185 | 232.9181
0.4345681 | 234.9722
0.4383777 | 236.9217
0.4421252 | 238.8112
0.4457741 | 240.6526
0.4495947 | 242.4734
0.4533401 | 244.2794
0.4571634 | 246.1443
0.4610117 | 248.1475
0.4647854 | 250.2751
0.4686579 | 252.5025
0.4723255 | 254.8155
0.4760939 | 257.2045
0.4799657 | 259.6986
0.4837265 | 262.3015
0.4876312 | 265.0122
0.4913903 | 267.8943
0.4951931 | 270.8744
0.498972 | 273.8932
0.5026007 | 276.9502
0.5064018 | 280.0273
0.5101539 | 283.1365
0.5139748 | 286.2736
0.5178456 | 289.4286
0.5216034 | 292.5726
0.5254606 | 295.6868
0.5291722 | 298.7589
0.5328907 | 301.74
0.5367584 | 304.6158
0.5405114 | 307.3947
0.5443908 | 310.1102
0.5482029 | 312.8015
0.5519879 | 315.4504
0.5557892 | 318.056
0.5594085 | 320.6418
0.5631866 | 323.201
0.5669878 | 325.72
0.5707437 | 328.2198
0.5746345 | 330.7141
0.5784255 | 333.2376
0.5822548 | 335.757
0.5860077 | 338.2611
0.5896782 | 340.7551
0.5935182 | 343.2362
0.5973029 | 345.7038
0.6011836 | 348.142
0.6050578 | 350.598
0.6088117 | 353.0688
0.6126477 | 355.5461
0.6163145 | 358.0713
0.6200029 | 360.8345
0.6238169 | 363.818
0.6275602 | 367.0107
0.63145 | 370.3847
0.6352451 | 373.9646
0.6390653 | 377.7336
0.6428886 | 381.6912
0.6465327 | 385.8506
0.6503904 | 390.179
0.6541884 | 394.633
0.6579911 | 398.9977
0.6618819 | 403.3127
0.6656274 | 407.6166
0.6694596 | 411.8811
0.6731381 | 416.1404
0.6767986 | 420.3736
0.6806244 | 424.5649
0.6843662 | 428.7017
0.6882578 | 432.7804
0.6920868 | 436.8537
0.695865 | 440.9085
0.6996916 | 444.9467
0.7033499 | 448.9659
0.7071677 | 452.9693
0.7110139 | 456.9553
0.7148066 | 460.9151
0.7186876 | 464.8651
0.7224291 | 468.8367
0.7262505 | 472.8225
0.7299846 | 476.8098
0.7336023 | 480.7974
0.7374431 | 484.774
0.7412093 | 488.7321
0.7450301 | 492.659
0.7489005 | 496.5741
0.752666 | 500.5108
0.7564945 | 504.4616
0.7602062 | 508.3964
0.763963 | 512.3113
0.7678269 | 516.1902
0.7715967 | 520.0516
0.7754894 | 523.8672
0.7792632 | 527.6917
0.7830303 | 531.5271
0.7868449 | 535.3538
0.7904724 | 539.1562
0.7942514 | 542.8861
0.7980396 | 546.5773
0.8018285 | 550.2018
0.805725 | 553.8182
0.8094855 | 557.4636
0.8133437 | 561.103
0.8170707 | 564.7501
0.8207666 | 568.3923
0.8246642 | 572.0273
0.8284206 | 575.6777
0.8322759 | 579.3271
0.8360876 | 583.0321
0.839845 | 586.7997
0.8436817 | 590.5851
0.8473159 | 594.3738
0.851066 | 598.1571
0.8548586 | 601.9213
0.8586108 | 605.6133
0.8625232 | 609.3001
0.8663046 | 613.0135
0.8701403 | 616.742
0.8739185 | 620.4774
0.877602 | 624.2128
0.8814601 | 627.9298
0.8852453 | 631.6201
0.8890664 | 635.2817
0.8928998 | 638.9659
0.8966545 | 642.716
0.9005067 | 646.4548
0.9041669 | 650.1767
0.907865 | 653.877
0.9116981 | 657.5457
0.9154366 | 661.1795
0.9193199 | 664.8068
0.9231463 | 668.4745
0.9269377 | 672.1668
0.9307441 | 675.8337
0.9344176 | 679.4925
0.9382349 | 683.1396
0.9420597 | 686.7791
0.9458642 | 690.3974
0.9497532 | 694.0052
0.9534928 | 697.6589
0.9573099 | 701.303
0.9610532 | 704.9305
0.9647087 | 708.5632
0.9685397 | 712.1923
0.9722792 | 715.8348
0.9761199 | 719.4476
0.9799542 | 723.0768
0.9837273 | 726.7126
0.9875968 | 730.3531
0.9912612 | 734.0184
0.9950477 | 737.6882
0.9989102 | 741.3566
1.002667 | 744.9902
1.006551 | 748.5905
1.010305 | 752.2147
1.014108 | 755.8407
1.017838 | 759.5007
1.021446 | 763.1929
1.02526 | 766.8798
1.029035 | 770.5493
1.03289 | 774.1658
1.036787 | 777.8102
1.040554 | 781.5076
1.044404 | 785.2275
1.048087 | 788.9568
1.051834 | 792.6893
1.055704 | 796.3772
1.059489 | 800.0236
1.063364 | 803.6479
1.067151 | 807.2603
1.07095 | 810.8741
1.074742 | 814.4836
1.078366 | 818.0965
1.082158 | 821.6961
1.08596 | 825.2776
1.08973 | 828.8492
1.093623 | 832.442
1.097394 | 836.0946
1.101199 | 839.7661
1.104944 | 843.4885
1.108649 | 847.2458
1.112498 | 850.9774
1.116278 | 854.6914
1.120146 | 858.3721
1.123991 | 862.0679
1.127743 | 865.7916
1.131565 | 869.5056
1.135227 | 873.247
1.138937 | 876.9776
1.142756 | 880.6746
1.146511 | 884.354
1.150398 | 888.017
1.154168 | 891.7515
1.15798 | 895.5233
1.161767 | 899.3026
1.165409 | 903.0769
1.169277 | 906.8274
1.173108 | 910.5464
1.176919 | 914.2037
1.180781 | 917.859375
1.184526 | 921.5344
1.188381 | 925.2284
1.192071 | 928.9187
1.195759 | 932.5908
1.199592 | 936.2466
1.203327 | 939.9012
1.207223 | 943.5458
1.211041 | 947.2427
1.214813 | 950.9885
1.218618 | 954.7495
1.222292 | 958.518
1.226112 | 962.2471
1.229933 | 965.9377
1.233729 | 969.5891
1.237629 | 973.2383
1.241385 | 976.9164
1.24521 | 980.6008
1.248933 | 984.2661
1.252576 | 987.9156
1.256408 | 991.5287
1.260151 | 995.1301
1.263968 | 998.7021
1.267822 | 1002.311
1.271581 | 1006.051
1.275414 | 1009.871
1.279113 | 1013.723
1.282869 | 1017.605
1.286739 | 1021.516
1.290532 | 1025.461
1.294435 | 1029.424
1.298212 | 1033.469
1.301998 | 1037.604
1.305805 | 1041.745
1.309433 | 1045.871
1.313191 | 1049.931
1.316969 | 1053.986
1.320749 | 1057.996
1.324625 | 1061.999
1.328389 | 1066.039
1.33225 | 1070.072
1.335984 | 1074.076
1.339699 | 1078.023
1.343605 | 1081.919
1.347367 | 1085.767
1.351228 | 1089.556
1.355051 | 1093.356
1.358826 | 1097.162
1.362642 | 1100.965
1.366268 | 1104.755
1.370026 | 1108.51
1.373814 | 1112.269
1.377584 | 1116.009
1.381491 | 1119.75
1.385243 | 1123.516
1.389065 | 1127.28
1.392847 | 1131.018
1.396535 | 1134.732
1.400401 | 1138.394
1.404181 | 1142.027
1.408023 | 1145.65
1.411862 | 1149.292
1.415609 | 1152.956
1.419439 | 1156.646
1.423076 | 1160.36
1.426758 | 1164.045
1.430564 | 1167.654
1.434313 | 1171.158
1.438204 | 1174.149
1.442028 | 1176.704
1.445826 | 1178.966
1.449634 | 1180.738
1.45333 | 1181.907
1.461006 | 1182.508
1.468673 | 1179.838
1.47243 | 1177.309
1.476273 | 1174.943
1.479998 | 1172.762
1.48364 | 1170.909
1.487473 | 1169.602
1.495076 | 1168.817
1.502666 | 1170.512
1.506526 | 1172.944
1.510192 | 1176.113
1.513996 | 1179.545
1.517867 | 1183.214
1.521633 | 1186.792
1.525526 | 1190.186
1.529272 | 1193.498
1.533056 | 1196.761
1.536806 | 1200
1.540444 | 1203.212
1.544259 | 1206.38
1.548014 | 1209.516
1.551851 | 1212.629
1.555733 | 1215.74
1.55949 | 1218.878
1.56334 | 1222.029
1.567042 | 1225.175
1.570791 | 1228.282
1.574658 | 1231.347
1.578434 | 1234.378
1.582319 | 1237.397
1.586081 | 1240.446
1.589859 | 1243.494
1.593648 | 1246.534
1.597272 | 1249.54
1.601054 | 1252.499
1.604855 | 1255.436
1.608635 | 1258.334
1.612532 | 1261.148
1.61631 | 1263.928
1.620128 | 1266.594
1.623878 | 1269.092
1.627593 | 1271.449
1.631466 | 1273.636
1.635256 | 1275.557
1.639116 | 1277.173
1.642933 | 1278.64
1.646656 | 1279.994
1.650492 | 1281.181
1.657862 | 1282.875
1.66545 | 1283.599
1.673143 | 1283.692
1.680756 | 1283.652
1.688283 | 1282.398
1.695875 | 1280.518
1.703459 | 1278.819
1.7073 | 1277.754
1.710997 | 1276.007
1.714694 | 1273.886
1.718521 | 1271.649
1.722248 | 1269.494
1.726148 | 1267.425
1.729985 | 1265.173
1.733793 | 1262.385
1.737617 | 1259.144
1.741271 | 1255.554
1.74508 | 1251.704
1.748903 | 1248.261
1.752687 | 1245.271
1.756563 | 1242.675
1.760312 | 1240.376
1.764149 | 1237.682
1.767874 | 1235.29
1.771526 | 1233.802
1.779091 | 1233.301
1.782939 | 1234.379
1.786813 | 1236.124
1.790568 | 1238.23
1.794396 | 1240.541
1.798087 | 1243.118
1.801831 | 1246.631
1.805677 | 1250.526
1.809462 | 1254.444
1.813362 | 1258.281
1.817147 | 1262.047
1.820924 | 1265.689
1.824722 | 1269.189
1.828359 | 1272.574
1.832149 | 1275.808
1.835952 | 1278.912
1.839738 | 1281.906
1.843615 | 1284.829
1.847369 | 1287.717
1.85123 | 1290.542
1.854937 | 1293.288
1.858649 | 1295.935
1.862539 | 1298.448
1.866289 | 1300.844
1.870144 | 1303.184
1.873957 | 1305.599
1.877721 | 1308.085
1.881548 | 1310.617
1.885181 | 1313.228
1.888949 | 1315.9
1.892753 | 1318.675
1.896534 | 1321.561
1.900444 | 1324.668
1.9042 | 1328.006
1.908025 | 1331.449
1.911776 | 1334.922
1.915454 | 1338.383
1.919322 | 1341.819
1.923113 | 1345.229
1.926956 | 1348.638
1.930797 | 1352.093
1.934548 | 1355.584
1.93839 | 1359.041
1.942047 | 1362.482
1.945771 | 1365.902
1.949599 | 1369.295
1.953343 | 1372.697
1.957213 | 1376.103
1.961023 | 1379.557
1.964801 | 1383.04
1.968592 | 1386.499
1.972278 | 1389.988
1.976108 | 1393.431
1.979926 | 1396.838
1.983737 | 1400.208
1.987628 | 1403.551
1.991367 | 1406.929
1.995182 | 1410.282
1.9989 | 1413.643
2.002564 | 1416.994
2.006401 | 1420.323
2.010159 | 1423.658
2.014012 | 1426.994
2.017836 | 1430.362
2.021596 | 1433.75
2.025436 | 1437.124
2.0291 | 1440.499
2.032907 | 1443.828
2.036779 | 1447.128
2.040544 | 1450.376
2.044423 | 1453.569
2.048172 | 1456.791
2.051981 | 1460.016
2.055751 | 1463.245
2.059404 | 1466.471
2.063218 | 1469.669
2.066975 | 1472.852
2.07081 | 1476.009
2.074682 | 1479.182
2.078427 | 1482.393
2.08228 | 1485.633
2.085973 | 1488.855
2.08972 | 1492.012
2.093585 | 1495.115
2.097354 | 1498.179
2.101251 | 1501.233
2.105037 | 1504.292
2.108822 | 1507.354
2.11261 | 1510.416
2.11624 | 1513.488
2.120033 | 1516.526
2.123809 | 1519.553
2.12757 | 1522.577
2.131457 | 1525.603
2.135228 | 1528.678
2.139052 | 1531.738
2.142799 | 1534.776
2.146518 | 1537.809
2.150397 | 1540.766
2.154165 | 1543.687
2.158018 | 1546.556
2.16188 | 1549.358
2.16562 | 1552.26
2.169451 | 1555.182
2.173116 | 1558.122
2.176827 | 1561.055
2.180624 | 1563.985
2.184374 | 1566.914
2.188267 | 1569.85
2.19204 | 1572.812
2.195868 | 1575.77
2.199669 | 1578.8
2.203324 | 1581.78
2.207214 | 1584.675
2.211033 | 1587.546
2.214839 | 1590.384
2.218695 | 1593.221
2.222445 | 1596.095
2.226284 | 1598.946
2.22995 | 1601.838
2.233647 | 1604.743
2.237456 | 1607.607
2.241177 | 1610.427
2.245059 | 1613.225
2.24888 | 1616.037
2.252688 | 1618.863
2.256522 | 1621.684
2.260174 | 1624.468
2.263997 | 1627.213
2.267839 | 1629.914
2.271646 | 1632.578
2.275541 | 1635.258
2.279271 | 1637.989
2.283093 | 1640.731
2.286804 | 1643.465
2.290439 | 1646.17
2.294257 | 1648.83
2.298021 | 1651.491
2.301855 | 1654.129
2.305708 | 1656.746
2.309468 | 1659.373
2.313302 | 1661.978
2.317005 | 1664.57
2.320774 | 1667.132
2.324638 | 1669.668
2.328426 | 1672.212
2.332329 | 1674.728
2.336111 | 1677.29
2.339882 | 1679.89
2.34366 | 1682.51
2.347301 | 1685.176
2.351081 | 1687.795
2.35485 | 1690.398
2.35863 | 1692.968
2.362506 | 1695.542
2.366274 | 1698.143
2.370153 | 1700.73
2.373879 | 1703.315
2.377603 | 1705.84
2.381503 | 1708.341
2.385254 | 1710.828125
2.389128 | 1713.276
2.392951 | 1715.75
2.396688 | 1718.238
2.400496 | 1720.724
2.404134 | 1723.21
2.4079 | 1725.666
2.411679 | 1728.085
2.415459 | 1730.482
2.419378 | 1732.818
2.423149 | 1735.13
2.426989 | 1737.471
2.430746 | 1739.828
2.434432 | 1742.171
2.438299 | 1744.475
2.44208 | 1746.741
2.445916 | 1748.974
2.449747 | 1751.223
2.453483 | 1753.492
2.457322 | 1755.756
2.460973 | 1758.026
2.46469 | 1760.208
2.468509 | 1762.271
2.472232 | 1764.231
2.476085 | 1766.023
2.479898 | 1767.61
2.483704 | 1769.007
2.487518 | 1770.196
2.491213 | 1771.226
2.498892 | 1772.997
2.50656 | 1774.839
2.510291 | 1775.944
2.514118 | 1777.188
2.517859 | 1778.68
2.521509 | 1780.408
2.525333 | 1782.312
2.529092 | 1784.37
2.53295 | 1786.483
2.536786 | 1788.685
2.540578 | 1790.921
2.544439 | 1793.183
2.548088 | 1795.438
2.551902 | 1797.656
2.555762 | 1799.857
2.559514 | 1802.001
2.563398 | 1804.106
2.567151 | 1806.277
2.570952 | 1808.503
2.574703 | 1810.676
2.578334 | 1812.83
2.582144 | 1814.933
2.585903 | 1816.983
2.589749 | 1818.995
2.593621 | 1821.03
2.597381 | 1823.073
2.601238 | 1825.069
2.604919 | 1827.057
2.608665 | 1829.011
2.612526 | 1830.924
2.616269 | 1832.799
2.620144 | 1834.655
2.623926 | 1836.524
2.627708 | 1838.387
2.631503 | 1840.19
2.635136 | 1841.987
2.638944 | 1843.763
2.642755 | 1845.474
2.646538 | 1847.164
2.650432 | 1848.818
2.654196 | 1850.453
2.658025 | 1852.049
2.661774 | 1853.6
2.665484 | 1855.112
2.669332 | 1856.56
2.673099 | 1857.977
2.67695 | 1859.332
2.680793 | 1860.677
2.684551 | 1862.006
2.688379 | 1863.283
2.692044 | 1864.544
2.695774 | 1865.695
2.699591 | 1866.764
2.703349 | 1867.799
2.707246 | 1868.856
2.711032 | 1869.984
2.714852 | 1871.148
2.718623 | 1872.341
2.726123 | 1873.374
2.733756 | 1874.367
2.741353 | 1875.944
2.748879 | 1877.746
2.756409 | 1879.594
2.760152 | 1880.726
2.764054 | 1882.173
2.767863 | 1883.674
2.77164 | 1885.199
2.775454 | 1886.724
2.779106 | 1888.225
2.78293 | 1889.697
2.786762 | 1891.141
2.790552 | 1892.556
2.794439 | 1893.988
2.798174 | 1895.772
2.802014 | 1897.648
2.805742 | 1899.446
2.809391 | 1901.207
2.813242 | 1902.871
2.817012 | 1904.491
2.820844 | 1906.076
2.824703 | 1907.63
2.828456 | 1909.23
2.832277 | 1910.792
2.835966 | 1912.303
2.839723 | 1913.755
2.843568 | 1915.137
2.847358 | 1916.465
2.85126 | 1917.721
2.855031 | 1918.944
2.858813 | 1920.061
2.862607 | 1921.157
2.866246 | 1922.19
2.873818 | 1923.987
2.881466 | 1925.475
2.889029 | 1926.559
2.896472 | 1927.271
2.904158 | 1927.617
2.911865 | 1927.14
2.919461 | 1925.729
2.923089 | 1924.721
2.926857 | 1923.552
2.930659 | 1922.177
2.934439 | 1920.574
2.938328 | 1918.794
2.942073 | 1916.917
2.945904 | 1914.988
2.949658 | 1913.034
2.95334 | 1910.801
2.957203 | 1907.755
2.961005 | 1903.364
2.964858 | 1898.097
2.968683 | 1892.205
2.972453 | 1885.817
2.9763 | 1879.225
2.979958 | 1872.522
2.983697 | 1865.75
2.987523 | 1858.951
2.991254 | 1852.308
2.995111 | 1846.053
2.998898 | 1839.848
3.002686 | 1832.54
3.006508 | 1823.97
3.010206 | 1814.432
3.014035 | 1803.768
3.017843 | 1792.269
3.021682 | 1779.951
3.025577 | 1767.013
3.029316 | 1753.838
3.033139 | 1740.698
3.036849 | 1728.535
3.040509 | 1717.887
3.044328 | 1708.371
3.048062 | 1698.78
3.051908 | 1688.419
3.055731 | 1677.194
3.059498 | 1664.704
3.063347 | 1641.641
3.06701 | 1596.133
3.070844 | 1541.967
3.07473 | 1473.133

## Probe 26
Probe 26 | Probe 26
Dehnung | Standardkraft
% | N
0 | 28.1613
-5.278256e-07 | 27.63055
-6.861732e-06 | 27.35864
-8.128514e-06 | 27.01065
2.808032e-05 | 27.01739
0.0008174962 | 28.32056
0.001760932 | 29.6717
0.003007339 | 31.06582
0.004602745 | 32.45435
0.006475364 | 33.90093
0.008983169 | 35.40247
0.01073207 | 36.50044
0.01247294 | 37.65565
0.0144071 | 38.90358
0.01649518 | 40.21139
0.01904342 | 41.61807
0.02149 | 43.09577
0.02393731 | 44.64228
0.02659871 | 46.17863
0.0297814 | 47.73269
0.0327824 | 49.25198
0.0358667 | 50.62539
0.03950257 | 51.87783
0.04293808 | 53.05574
0.04650618 | 54.12252
0.05053508 | 55.13213
0.05622229 | 56.60313
0.06273713 | 57.83167
0.06954851 | 58.78626
0.07411199 | 59.16364
0.07903692 | 59.29735
0.0838149 | 59.22595
0.08903551 | 59.03236
0.09423428 | 58.65701
0.09984877 | 58.1308
0.1052693 | 57.52142
0.1110731 | 56.79737
0.1167658 | 55.94736
0.1227835 | 54.97457
0.1291215 | 54.03175
0.1354047 | 53.15935
0.1418192 | 52.38666
0.148554 | 51.69568
0.1552997 | 51.12333
0.1622555 | 50.69611
0.1693434 | 50.36866
0.176475 | 50.09595
0.1838694 | 49.91023
0.1914285 | 49.82542
0.1989344 | 49.78279
0.2065063 | 49.77233
0.214119 | 49.81164
0.2216803 | 49.94836
0.229157 | 50.14948
0.2367172 | 50.39642
0.2443857 | 50.66391
0.2519451 | 50.93965
0.2593905 | 51.19872
0.2670407 | 51.48806
0.2747731 | 51.81522
0.2823357 | 52.16346
0.2897007 | 52.57132
0.2972896 | 53.04567
0.304968 | 53.57055
0.3125882 | 54.09403
0.3200927 | 54.62691
0.3277017 | 55.18704
0.3353266 | 55.77343
0.3428549 | 56.33545
0.3503727 | 56.95213
0.3579716 | 57.6183
0.365567 | 58.29388
0.3730875 | 59.02094
0.3807212 | 59.83479
0.3883929 | 60.67363
0.3959857 | 61.53923
0.403374 | 62.43667
0.4109524 | 63.34244
0.4186287 | 64.2121
0.4261891 | 65.05554
0.4336499 | 65.89308
0.441296 | 66.74016
0.4489963 | 67.5863
0.4565788 | 68.44312
0.463976 | 69.34202
0.4715225 | 70.26176
0.479174 | 71.21391
0.4868045 | 72.1862
0.4943751 | 73.19016
0.501984 | 74.22023
0.5095716 | 75.2846
0.5170558 | 76.36491
0.5245818 | 77.43575
0.5322483 | 78.52982
0.5398411 | 79.64081
0.547305 | 80.76505
0.5549561 | 81.96144
0.5626304 | 83.22189
0.5702266 | 84.49767
0.5775774 | 85.77014
0.5851354 | 87.03173
0.5928521 | 88.28552
0.600446 | 89.49301
0.6079022 | 90.65774
0.6155313 | 91.75634
0.6232186 | 92.82018
0.6307819 | 93.78024
0.6382218 | 94.6466
0.6458177 | 95.42017
0.6534376 | 96.12658
0.6609731 | 96.68207
0.6686386 | 97.1095
0.6762893 | 97.40672
0.6838476 | 97.62008
0.6912147 | 97.71631
0.6987992 | 97.76794
0.7065167 | 97.738
0.7141122 | 97.61037
0.7215315 | 97.32763
0.7291896 | 96.86267
0.7368724 | 96.21953
0.7444494 | 95.3883
0.7518393 | 94.35525
0.7594064 | 93.07663
0.7670841 | 91.40889
0.770893 | 90.34796
0.7746611 | 89.03054
0.7783531 | 86.42255
0.7822113 | 82.21332

## Probe 27
Probe 27 | Probe 27
Dehnung | Standardkraft
% | N
0 | 28.46747
-3.800344e-06 | 28.08144
-6.967298e-06 | 27.80305
-9.0786e-06 | 27.5259
2.23798e-05 | 27.40835
0.0009888285 | 28.50743
0.002361069 | 29.74162
0.004354983 | 30.95967
0.00710601 | 32.15837
0.01024277 | 33.3501
0.01394832 | 34.64268
0.01744157 | 35.68555
0.02093346 | 36.83327
0.02474383 | 38.00776
0.02921008 | 39.29671
0.03352305 | 40.66975
0.03870387 | 42.13013
0.04204827 | 43.14177
0.04577103 | 44.17225
0.04970143 | 45.25597
0.05346166 | 46.37898
0.05779268 | 47.566
0.06178673 | 48.77394
0.06630862 | 50.0679
0.07084939 | 51.37405
0.07563477 | 52.76424
0.08046881 | 54.16189
0.08551376 | 55.66734
0.09052124 | 57.19432
0.09585482 | 58.78879
0.1012315 | 60.44194
0.107078 | 62.11543
0.1127222 | 63.87913
0.1186573 | 65.71664
0.1247098 | 67.6245
0.1309001 | 69.6147
0.1341666 | 70.63935
0.1374158 | 71.70991
0.1405811 | 72.77775
0.1439395 | 73.86307
0.1472119 | 74.99068
0.1504089 | 76.10684
0.1538477 | 77.25429
0.1572914 | 78.45358
0.1607076 | 79.65935
0.1643342 | 80.90079
0.1678937 | 82.18808
0.1714607 | 83.49773
0.1751212 | 84.84669
0.1786514 | 86.22211
0.1823262 | 87.60162
0.1861287 | 89.01519
0.1898712 | 90.4418
0.1937602 | 91.87165
0.1975086 | 93.33177
0.2012772 | 94.79232
0.2050626 | 96.27805
0.2086692 | 97.77077
0.212467 | 99.28068
0.2162546 | 100.8028
0.2200566 | 102.3354
0.2239433 | 103.8975
0.2276709 | 105.4738
0.2315265 | 107.0724
0.2352304 | 108.6762
0.2389515 | 110.2969
0.2428633 | 111.913
0.2466098 | 113.5106
0.2505004 | 115.125
0.2543004 | 116.7529
0.2580539 | 118.3872
0.2618579 | 120.037
0.2654818 | 121.6922
0.2692794 | 123.3427
0.2730713 | 124.9731
0.2768483 | 126.5791
0.2807385 | 128.1809
0.2844782 | 129.7966
0.2883328 | 131.3829
0.2920959 | 132.9601
0.2957828 | 134.519
0.2996381 | 136.0662
0.3034018 | 137.612
0.3072813 | 139.1583
0.311123 | 140.7136
0.3148935 | 142.2942
0.3187168 | 143.9549
0.3223567 | 145.6994
0.3261086 | 147.4863
0.3299177 | 149.2819
0.3336436 | 151.0889
0.3375212 | 152.9104
0.3413132 | 154.753
0.3451106 | 156.5948
0.3489046 | 158.4336
0.3525798 | 160.2399
0.356422 | 161.9763
0.3602362 | 163.6436
0.3640497 | 165.2614
0.367946 | 166.8823
0.3716688 | 168.507
0.3755014 | 170.1261
0.3792249 | 171.7487
0.3828906 | 173.3799
0.3867318 | 175.0572
0.3904659 | 176.8121
0.3943172 | 178.6598
0.3981347 | 180.6241
0.4019233 | 182.6633
0.4057967 | 184.7641
0.4094323 | 186.9248
0.4132302 | 189.1658
0.4170656 | 191.4798
0.4208428 | 193.8159
0.4247607 | 196.1826
0.4285017 | 198.5628
0.4323195 | 200.9428
0.4360688 | 203.2984
0.4397136 | 205.6482
0.443541 | 207.9996
0.4472697 | 210.3801
0.4511146 | 212.723
0.4549891 | 215.071
0.458734 | 217.4122
0.4625799 | 219.7787
0.4662705 | 222.1744
0.4700394 | 224.5345
0.4739093 | 226.8728
0.477673 | 229.2123
0.4815572 | 231.5574
0.4853212 | 233.8718
0.4891181 | 236.2048
0.492921 | 238.5427
0.4965343 | 240.9187
0.5003252 | 243.2909
0.5040996 | 245.6532
0.5078859 | 247.91
0.5117877 | 250.2173
0.5155449 | 252.5421
0.5193773 | 254.8823
0.5231042 | 257.2557
0.5267988 | 259.6098
0.530669 | 261.9468
0.5344472 | 264.2649
0.5383383 | 266.5519
0.5421836 | 268.8411
0.5459448 | 271.2172
0.5497771 | 273.553
0.5533993 | 275.932
0.5571231 | 278.3645
0.560946 | 280.8686
0.5646922 | 283.4326
0.5685877 | 286.0718
0.5723587 | 288.7079
0.5762044 | 291.43
0.5799926 | 294.2315
0.5836458 | 297.1095
0.587539 | 300.0627
0.5913241 | 303.0391
0.5951589 | 305.9808
0.5990233 | 308.9125
0.6027521 | 311.8405
0.6065788 | 314.7416
0.6102307 | 317.7251
0.6139311 | 320.6479
0.617761 | 323.5278
0.6215031 | 326.3449
0.6254148 | 329.0863
0.6292063 | 331.7649
0.6329977 | 334.369
0.6368076 | 336.8695
0.6404648 | 339.2849
0.6443088 | 341.6212
0.6481341 | 343.8451
0.6519439 | 345.973
0.6558216 | 347.9898
0.65957 | 349.89
0.6633905 | 351.6219
0.6670843 | 353.1589
0.6707512 | 354.4776
0.6745853 | 355.5454
0.6821848 | 356.7892
0.6898053 | 357.1715
0.6973195 | 356.8674
0.7049614 | 356.2529
0.7126318 | 355.6426
0.7201831 | 355.3593
0.7275839 | 355.2793
0.7351706 | 355.3998
0.7428686 | 355.4885
0.7504873 | 355.7544
0.7579191 | 356.1338
0.7655441 | 356.47
0.7732293 | 356.6645
0.7807972 | 356.9068
0.7881918 | 356.8204
0.7957549 | 356.1766
0.8034438 | 355.1157
0.8110372 | 353.918
0.818591 | 352.5339
0.8262375 | 351.2395
0.8338083 | 350.5906
0.8412811 | 350.7585
0.8488341 | 351.6183
0.856471 | 352.8269
0.8640814 | 352.2261
0.8715411 | 351.4445
0.8791864 | 350.7688
0.8868932 | 349.6972
0.8944596 | 348.1593
0.9018398 | 348.6992
0.9094075 | 348.9448
0.9132705 | 347.9247
0.9170917 | 346.7559
0.9208821 | 345.1806
0.924743 | 343.8091
0.932203 | 342.0718
0.939817 | 341.1549
0.947453 | 341.6473
0.9512459 | 343.2706
0.9549488 | 345.2452
0.958573 | 347.8857
0.962404 | 350.6252
0.9661583 | 353.3409
0.9700294 | 356.0565
0.9739148 | 358.7667
0.9776925 | 361.4299
0.9815403 | 364.0335
0.985208 | 366.5595
0.9889864 | 368.9984
0.9928407 | 371.3279
0.996616 | 373.5474
1.000504 | 375.6738
1.004269 | 377.7304
1.008072 | 379.7336
1.011848 | 381.6853
1.015479 | 383.6032
1.019293 | 385.4815
1.023075 | 387.3298
1.02687 | 389.1304
1.030759 | 390.9331
1.03452 | 392.7466
1.038334 | 394.5546875
1.042059 | 396.3809
1.045776 | 398.2052
1.049644 | 400.0098
1.053416 | 401.8014
1.057294 | 403.5623
1.061128 | 405.3183
1.064866 | 407.0685
1.068682 | 408.8036
1.072325 | 410.5301
1.076065 | 412.2397
1.079899 | 413.9373
1.083664 | 415.6062
1.087551 | 417.2001
1.091308 | 418.8261
1.095138 | 420.4601
1.098899 | 422.0934
1.102555 | 423.7158
1.106458 | 425.3254
1.110242 | 426.9168
1.114073 | 428.4689
1.117942 | 430.0249
1.121675 | 431.59
1.125523 | 433.2222
1.129189 | 434.8185
1.132894 | 436.379
1.136712 | 437.9272
1.140465 | 439.4455
1.144388 | 440.9545
1.148162 | 442.4794
1.151951 | 444.0107
1.155762 | 445.5355
1.159414 | 447.0548
1.163252 | 448.5435
1.167076 | 450.0084
1.170897 | 451.4598
1.174776 | 452.9113
1.178505 | 454.3913
1.182341 | 455.8615
1.186033 | 457.3285
1.189697 | 458.7844
1.193542 | 460.2252
1.197281 | 461.6471
1.201115 | 463.0576
1.204947 | 464.4773
1.208712 | 465.8988
1.212547 | 467.3106
1.216244 | 468.699
1.220036 | 470.0551
1.223886 | 471.3858
1.227664 | 472.6889
1.231565 | 473.9651
1.235333 | 475.24
1.239139 | 476.4958
1.242924 | 477.734
1.246542 | 478.9568
1.250334 | 480.1371
1.254098 | 481.287
1.2579 | 482.4105
1.261768 | 483.5215
1.265525 | 484.5455
1.269404 | 485.6094
1.273104 | 486.6841
1.276845 | 487.7359
1.280752 | 488.7698
1.288375 | 490.7437
1.295967 | 492.655
1.303397 | 494.4897
1.310942 | 496.0936
1.318625 | 497.4413
1.326243 | 498.6677
1.333669 | 499.7475
1.341312 | 500.6714
1.348997 | 501.42
1.356566 | 502.0102
1.363909 | 502.3831
1.371449 | 502.4516
1.379163 | 502.0704
1.386767 | 501.2033
1.394296 | 499.4958
1.398115 | 497.9055
1.401951 | 495.7111
1.405828 | 493.2755
1.409568 | 490.8036
1.413416 | 488.4003
1.417119 | 486.0711
1.420776 | 483.8304
1.424605 | 481.7129
1.428354 | 479.7782
1.432225 | 478.1857
1.436026 | 477.1789
1.443666 | 476.6725
1.451135 | 476.7184
1.458759 | 476.8475
1.466409 | 477.1263
1.473927 | 477.5572
1.481398 | 478.0634
1.489005 | 478.5571
1.496632 | 479.1462
1.504155 | 479.7444
1.511788 | 480.2923
1.519458 | 480.8622
1.527012 | 481.5951
1.534391 | 482.3795
1.541979 | 483.1084
1.549669 | 483.732
1.557267 | 484.2791
1.564731 | 484.6423
1.572371 | 484.8125
1.580056 | 484.8167
1.587629 | 484.6885
1.594997 | 484.3308
1.602583 | 483.6177
1.610256 | 482.5311
1.617877 | 481.0333
1.625421 | 479.0524
1.629191 | 477.8794
1.633018 | 476.5959
1.636872 | 475.2474
1.640609 | 473.7348
1.644451 | 472.0583
1.64812 | 470.206
1.651838 | 468.2
1.655641 | 466.0135
1.659382 | 463.562
1.663305 | 460.9207
1.667105 | 458.2035
1.670915 | 455.4448
1.674718 | 452.6608
1.678392 | 449.9628
1.682239 | 447.385
1.686022 | 444.9153
1.689829 | 442.5256
1.693694 | 440.1977
1.697442 | 437.9164
1.701285 | 435.708
1.704975 | 433.4768
1.708636 | 431.0453
1.712462 | 428.2994
1.716216 | 425.3276
1.720073 | 422.0759
1.723932 | 418.4913
1.727718 | 414.6445
1.731532 | 410.7036
1.735216 | 406.8235
1.738991 | 402.9304
1.742838 | 399.0285
1.746626 | 395.2299
1.750534 | 391.7074
1.754296 | 388.2449
1.758082 | 384.4667
1.761855 | 380.7018
1.765482 | 377.0147
1.769295 | 373.2999
1.773071 | 369.3643
1.776891 | 364.8673
1.780772 | 359.1379
1.784516 | 351.4559
1.788388 | 342.2704
1.792075 | 332.2546
1.79581 | 321.9237
1.799708 | 311.2171
1.803452 | 300.2322
1.80734 | 289.1204
1.811125 | 278.0504
1.814898 | 267.3141
1.81871 | 257.6712
1.822327 | 249.8515

## Probe 28
Probe 28 | Probe 28
Dehnung | Standardkraft
% | N
0 | 27.5271
-2.427998e-06 | 27.08639
-2.639128e-06 | 26.73504
-4.222604e-06 | 26.4218
1.076764e-05 | 26.27575
0.0007851933 | 27.44999
0.001780145 | 28.6793
0.003138662 | 29.91338
0.004797724 | 31.03693
0.006627167 | 32.04587
0.009661319 | 33.38903
0.0124399 | 34.50791
0.01569099 | 35.73867
0.01891199 | 37.14389
0.02269777 | 38.61952
0.02551878 | 39.67999
0.02817881 | 40.80068
0.03102918 | 41.94371
0.03438098 | 43.12067
0.03760145 | 44.37529
0.04095367 | 45.64492
0.0448163 | 46.97877
0.04843834 | 48.35846
0.05235143 | 49.79029
0.05648367 | 51.28437
0.06046696 | 52.84346
0.06502357 | 54.44223
0.06940157 | 56.0615
0.07428469 | 57.75417
0.07894434 | 59.41062
0.0840273 | 61.13632
0.08891264 | 62.83389
0.09426965 | 64.58931
0.09955846 | 66.3337
0.1053625 | 68.10066
0.1110019 | 69.85648
0.1168397 | 71.59502
0.1229117 | 73.27477
0.1290227 | 74.88148
0.1354899 | 76.34661
0.1419754 | 77.60667
0.148369 | 78.69584
0.1552072 | 79.62936
0.1622796 | 80.40596
0.169345 | 81.10533
0.176455 | 81.70473
0.1839205 | 82.12975
0.1914944 | 82.36292
0.1990404 | 82.39949
0.2064088 | 82.2402
0.2139681 | 81.87058
0.2216768 | 81.36967
0.2292395 | 80.76548
0.236676 | 80.05242
0.2443155 | 79.23076
0.2520171 | 78.41579
0.259597 | 77.68393
0.267012 | 77.09298
0.2745767 | 76.68219
0.282224 | 76.51916
0.2897942 | 76.56742
0.2974111 | 76.75335
0.3050248 | 77.03459
0.3125827 | 77.3828125
0.3200654 | 77.78487
0.3276185 | 78.25348
0.3352886 | 78.76495
0.3428938 | 79.32639
0.3503313 | 79.94198
0.3579618 | 80.5801
0.3656643 | 81.22012
0.3732783 | 81.94677
0.3806401 | 82.66949
0.388198 | 83.43943
0.3958852 | 84.30186
0.4034669 | 85.20633
0.410962 | 86.11243
0.4185968 | 87.09004
0.4262427 | 88.15021
0.4337925 | 89.25896
0.4412802 | 90.43374
0.4488438 | 91.6640625
0.4564641 | 92.96432
0.4639858 | 94.27056
0.4716516 | 95.54521
0.4793021 | 96.81055
0.4868747 | 98.11786
0.4942653 | 99.46175
0.501819 | 100.7991
0.509541 | 102.1865
0.5171397 | 103.6044
0.5245866 | 104.9803
0.5322221 | 106.2887
0.539883 | 107.5454
0.5474863 | 108.711
0.5548765 | 109.8404
0.562428 | 110.9939
0.5700866 | 112.1331
0.5776844 | 113.337
0.5852162 | 114.6168
0.5928661 | 115.9251
0.6004878 | 117.2718
0.6079723 | 118.7199
0.6155129 | 120.2225
0.6231305 | 121.7995
0.6307424 | 123.4685
0.6382111 | 125.1953
0.6458804 | 126.9456
0.6535857 | 128.7275
0.661139 | 130.5986
0.6684723 | 132.4855
0.6760507 | 134.3938
0.6837724 | 136.344
0.6913667 | 138.3495
0.6988517 | 140.3284
0.7064804 | 142.3111
0.7141112 | 144.3169
0.7179242 | 145.3195
0.725283 | 147.2846
0.7328856 | 149.1668
0.7405762 | 151.0254
0.748178 | 152.929
0.7556402 | 154.8233
0.7632827 | 156.7443
0.7709527 | 158.6942
0.7785248 | 160.6434
0.7859279 | 162.555
0.7935161 | 164.4561
0.8011534 | 166.3251
0.8087441 | 168.1849
0.816351 | 170.0461
0.8239615 | 171.9392
0.8315345 | 173.8743
0.8389736 | 175.8038
0.8465481 | 177.7187
0.8542153 | 179.539
0.8618159 | 181.2541
0.8692837 | 182.8358
0.8769104 | 184.3678
0.8846008 | 185.8445
0.8921927 | 187.3231
0.8995423 | 188.6938
0.907126 | 189.9364
0.9148252 | 191.0629
0.922428 | 192.0455
0.9299175 | 192.8443
0.9375408 | 193.4776
0.9451799 | 193.9497
0.952749 | 194.1702
0.9602137 | 194.0701
0.9678012 | 193.673
0.9754191 | 192.9388
0.9829373 | 191.9018
0.9905938 | 190.6351
0.9982508 | 189.1225
1.005803 | 187.2328
1.009533 | 186.0615
1.013133 | 184.7046
1.016953 | 183.1076
1.020719 | 181.0808
1.024567 | 178.0974

## Probe 29
Probe 29 | Probe 29
Dehnung | Standardkraft
% | N
0 | 28.31545
-1.356881e-06 | 27.96397
-2.087509e-06 | 27.54171
-4.070642e-06 | 27.30227
-6.053776e-06 | 26.74234
0.000594105 | 27.83488
0.001465849 | 29.01711
0.00261784 | 30.10319
0.004017829 | 31.11521
0.005928838 | 32.21865
0.00902284 | 33.37401
0.01247714 | 34.73566
0.01546207 | 35.9436
0.01908192 | 37.48417
0.02141941 | 38.84994
0.02387703 | 40.38463
0.02681478 | 42.01977
0.02974408 | 43.82955
0.03257328 | 45.81338
0.0358132 | 47.75564
0.03935675 | 49.73451
0.04102164 | 50.74983
0.04265887 | 51.78639
0.04447114 | 52.82802
0.04648329 | 53.88341
0.04846288 | 54.94844
0.05031377 | 56.00968
0.05213762 | 57.06613
0.05409811 | 58.12878
0.05629176 | 59.19709
0.05840725 | 60.25731
0.06036324 | 61.32044
0.06231621 | 62.4208
0.06453179 | 63.55344
0.06691113 | 64.63882
0.06915771 | 65.66178
0.07366829 | 67.65124
0.07622883 | 68.65849
0.08095349 | 70.61115
0.08608897 | 72.54377
0.09100839 | 74.29489
0.0964665 | 76.09679
0.1018125 | 77.93802
0.1076094 | 79.80438
0.1132786 | 81.67043
0.1190454 | 83.59264
0.1219829 | 84.59438
0.125137 | 85.64642
0.1281665 | 86.74431
0.1312369 | 87.84216
0.1345145 | 88.95641
0.1377008 | 90.1017
0.1408885 | 91.24976
0.1442286 | 92.45187
0.147442 | 93.70794
0.1507056 | 94.96927
0.154193 | 96.26097
0.1575953 | 97.56117
0.1610936 | 98.82198
0.1646854 | 100.1054
0.1681464 | 101.4245
0.1717613 | 102.7547
0.1753423 | 104.1432
0.1788173 | 105.539
0.1825257 | 106.9414
0.1861896 | 108.3688
0.189908 | 109.7992
0.1937108 | 111.2576
0.197411 | 112.7412
0.2012299 | 114.2397
0.2048744 | 115.7582
0.2085743 | 117.2971
0.212425 | 118.8256
0.2161128 | 120.344
0.2199591 | 121.8652
0.2237333 | 123.4073
0.2274805 | 124.9697
0.2312378 | 126.5644
0.234805 | 128.1892
0.2385461 | 129.8408
0.2422722 | 131.5123
0.2460171 | 133.1881
0.2498795 | 134.8876
0.2535765 | 136.6196
0.2573805 | 138.381
0.2610746 | 140.1659
0.2647267 | 141.9694
0.2685664 | 143.7767
0.2722916 | 145.5995
0.2761091 | 147.4311
0.2798935 | 149.2878
0.283616 | 151.1556
0.2874053 | 153.0459
0.29098 | 154.9344
0.2946487 | 156.8097
0.2984117 | 158.6681
0.3021064 | 160.4967
0.3059518 | 162.3127
0.3097215 | 164.1237
0.3134948 | 165.9089
0.3172447 | 167.6773
0.3208785 | 169.4549
0.3246952 | 171.2259
0.3284729 | 173.0085
0.3322491 | 174.8
0.3360994 | 176.6291
0.3397963 | 178.5096
0.3435856 | 180.402
0.3472384 | 182.2974
0.3508505 | 184.1744
0.3546386 | 186.0197
0.3583381 | 187.8402
0.3621691 | 189.6783
0.3659438 | 191.6021
0.3696899 | 193.5815
0.3735024 | 195.5979
0.3771015 | 197.6361
0.3808899 | 199.678
0.3846937 | 201.7325
0.3884289 | 203.8168
0.392287 | 205.9923
0.3959793 | 208.2693
0.3997519 | 210.5664
0.4034246 | 212.8302
0.4070252 | 215.0643
0.4108129 | 217.2747
0.4145013 | 219.4882
0.4183234 | 221.6921
0.4221445 | 223.9117
0.4258569 | 226.1192
0.4296597 | 228.2788
0.4332984 | 230.3748
0.4370319 | 232.3868
0.4408498 | 234.3399
0.4445724 | 236.2572
0.4484234 | 238.1608
0.4521562 | 240.0582
0.4559075 | 241.9764
0.4596247 | 243.9407
0.4631882 | 245.9553
0.4669606 | 248.0084
0.4706956 | 250.1142
0.4744512 | 252.3103
0.4783051 | 254.6393
0.4820265 | 257.0679
0.4858092 | 259.5633
0.4895117 | 262.0865
0.4931931 | 264.601
0.4970238 | 267.0892
0.5007399 | 269.59
0.5045781 | 272.0943
0.5083487 | 274.6237
0.5120471 | 277.1541
0.5158313 | 279.6897
0.5194304 | 282.322
0.5231208 | 285.0332
0.5268884 | 287.8686
0.530616 | 290.8338
0.5344893 | 293.9364
0.5382096 | 297.1677
0.5420073 | 300.4968
0.5457361 | 303.9083
0.5493537 | 307.3852
0.5532083 | 310.8689
0.5569322 | 314.295
0.5607046 | 317.6332
0.5645011 | 320.9171
0.5681959 | 324.1604
0.5720042 | 327.3344
0.5756301 | 330.4535
0.5793105 | 333.5033
0.5830832 | 336.4983
0.5867824 | 339.4311
0.5906509 | 342.3169
0.5944006 | 345.2
0.5981662 | 348.0691
0.6019379 | 350.9283
0.6055611 | 353.7532
0.6093593 | 356.5375
0.613112 | 359.2706
0.6168789 | 361.9314
0.6207024 | 364.5546
0.6243945 | 367.1691
0.6281903 | 369.7547
0.6318415 | 372.2992
0.63547 | 374.8088
0.6392568 | 377.2684
0.6429693 | 379.6937
0.646782 | 382.0922
0.6505865 | 384.5088
0.6543201 | 386.961
0.6581064 | 389.4191
0.6617481 | 391.8419
0.6654733 | 394.2439
0.6692827 | 396.6485
0.6730327 | 399.0585
0.6768929 | 401.4684
0.6806156 | 403.9144
0.6843535 | 406.3642
0.6880837 | 408.8086
0.6916597 | 411.2499
0.6954243 | 413.664
0.6991677 | 416.1133
0.7029549 | 418.5651
0.706799 | 421.0083
0.7105066 | 423.4599
0.7143193 | 425.8879
0.7179631 | 428.3098
0.7216585 | 430.7165
0.7254936 | 433.1037
0.729192 | 435.4627
0.7330249 | 437.7919
0.7367654 | 440.1165
0.7405031 | 442.4176
0.7442685 | 444.7084
0.7478526 | 446.9847
0.7516056 | 449.2257
0.7553326 | 451.4401
0.759096 | 453.6328
0.7629603 | 455.8243
0.7666797 | 458.0363
0.7704822 | 460.2453
0.7741596 | 462.442
0.7778235 | 464.5957
0.7816477 | 466.7229
0.7853796 | 468.802
0.7892048 | 470.8549
0.7929781 | 472.8979
0.7966995 | 474.904
0.8004831 | 476.8745
0.8040775 | 478.8064
0.8077894 | 480.71
0.811559 | 482.58
0.8152602 | 484.4431
0.8191024 | 486.2696
0.8228564 | 488.065
0.8266182 | 489.8498
0.8303554 | 491.5951
0.833984 | 493.3036
0.8377926 | 494.936
0.8415507 | 496.4821
0.8453368 | 497.8993
0.8491671 | 499.1727
0.856662 | 498.6957
0.8603193 | 495.4124
0.8639528 | 491.8655
0.8677283 | 488.1849
0.8714235 | 484.4285
0.8752864 | 480.5332
0.8790701 | 476.5282
0.8828143 | 472.4534
0.8865901 | 468.3517
0.8901732 | 464.3704
0.8939557 | 462.6186
0.9015114 | 462.5827
0.9090389 | 462.3113
0.9165044 | 461.029
0.9239247 | 459.2366
0.9314401 | 457.6443
0.9389666 | 456.4113
0.9464051 | 455.8456
0.9539458 | 456.6813
0.9615344 | 458.4686
0.9690191 | 460.5551
0.9727426 | 461.6816
0.9763265 | 462.7997
0.9801026 | 463.8952
0.983835 | 464.9882
0.9875681 | 465.9974
0.99511 | 467.2671
1.002588 | 466.1479
1.006275 | 465.1393
1.0101 | 463.7806
1.013838 | 461.9821
1.017673 | 459.7092
1.021453 | 456.684
1.025174 | 453.0151
1.028948 | 448.9048
1.032548 | 444.672
1.036251 | 440.8197
1.040023 | 436.944
1.043736 | 432.8186
1.04758 | 428.0792
1.051301 | 423.0409
1.055105 | 417.9716
1.058832 | 413.3035
1.06246 | 409.0307
1.066315 | 404.9661
1.070042 | 401.032
1.073838 | 397.0671
1.077645 | 393.172
1.081362 | 389.5161
1.08516 | 386.5894
1.088762 | 384.1683
1.092434 | 381.9625
1.096198 | 379.8581
1.099884 | 377.7751
1.103756 | 375.6461
1.107497 | 373.6004
1.111271 | 371.6393
1.115038 | 369.6549
1.118659 | 367.4879
1.122465 | 364.9406
1.126225 | 362.1079
1.130004 | 359.1303
1.133834 | 356.0851
1.137542 | 353.0268
1.14133 | 350.1216
1.144967 | 347.4014
1.148595 | 344.8204
1.152374 | 342.4039
1.156058 | 340.2556
1.159868 | 338.5516
1.163672 | 337.2734375
1.171173 | 335.5978
1.178579 | 334.8651
1.186133 | 334.698
1.193718 | 334.9161
1.201197 | 335.2151
1.208543 | 335.1217
1.216019 | 333.9068
1.219842 | 332.7139
1.22356 | 331.2019
1.227411 | 329.5178
1.231078 | 327.7864
1.234775 | 326.0336
1.238616 | 324.2739
1.242334 | 322.5668
1.246188 | 321.0157
1.24992 | 319.7116
1.253652 | 318.6142
1.260965 | 316.9563
1.268444 | 315.0741
1.272202 | 313.9234
1.276075 | 312.6155
1.279791 | 311.0833
1.283595 | 309.3246
1.287278 | 307.3605
1.290938 | 305.2671
1.294758 | 303.052
1.298491 | 300.6892
1.30233 | 298.2149
1.306105 | 295.4949
1.309826 | 292.3801
1.3136 | 289.0552
1.317173 | 285.7225
1.320871 | 282.4228
1.324642 | 279.1185
1.328333 | 275.4434
1.332147 | 270.3859
1.335897 | 264.438
1.339677 | 258.1093
1.343428 | 250.6915
1.347073 | 242.5832

## Probe 30
Probe 30 | Probe 30
Dehnung | Standardkraft
% | N
0 | 27.89632
-4.175018e-06 | 27.51242
-5.740649e-06 | 27.226
-6.262526e-06 | 26.99773
-6.262526e-06 | 26.69238
0.0007935665 | 27.77569
0.002145124 | 28.9552
0.003935685 | 29.96268
0.006967687 | 31.154
0.01026929 | 32.25055
0.01410509 | 33.56422
0.0171921 | 34.64489
0.02101579 | 35.84758
0.02484574 | 37.19423
0.02898631 | 38.58727
0.03223479 | 39.59212
0.03520281 | 40.70304
0.03841486 | 41.88057
0.04212645 | 43.0639
0.0456032 | 44.31256
0.04946728 | 45.51477
0.05348886 | 46.73717
0.05735566 | 47.86873
0.06178014 | 49.04236
0.06585652 | 50.26408
0.07053118 | 51.54865
0.07506776 | 52.84606
0.08004312 | 54.21789
0.08491809 | 55.63491
0.09015398 | 57.15941
0.09521462 | 58.67751
0.1007982 | 60.24929
0.1062933 | 61.89537
0.1121549 | 63.59187
0.1180077 | 65.32469
0.1238545 | 67.17413
0.1300686 | 69.08787
0.136332 | 71.0629
0.1428371 | 73.08391
0.1461893 | 74.12764
0.1495512 | 75.15808
0.1561975 | 77.1626
0.1597249 | 78.20765
0.1631381 | 79.23692
0.1667844 | 80.27805
0.1703441 | 81.35574
0.1739178 | 82.44325
0.1775785 | 83.55476
0.1810673 | 84.67503
0.184735 | 85.79499
0.1884437 | 86.94016
0.1921271 | 88.09528
0.1959795 | 89.27734
0.1996883 | 90.47472
0.2034651 | 91.67385
0.2071971 | 92.881
0.2108143 | 94.0845
0.2146317 | 95.28468
0.2183682 | 96.49131
0.2221619 | 97.71904
0.2259727 | 98.99341
0.2296817 | 100.3157
0.2334746 | 101.671
0.2370857 | 103.0604
0.2407249 | 104.4756
0.2444894 | 105.9123
0.2481846 | 107.3788
0.2520207 | 108.8492
0.2558091 | 110.3279
0.2595505 | 111.7852
0.2633308 | 113.2251
0.266968 | 114.634
0.2707394 | 116.0034
0.2745458 | 117.3381
0.2783032 | 118.6292
0.2821613 | 119.9153
0.2858736 | 121.1753
0.2896456 | 122.4127
0.2933462 | 123.6236
0.296928 | 124.8183
0.3007085 | 126.0067
0.3044165 | 127.2247
0.3082089 | 128.4424
0.3120278 | 129.6791
0.3157499 | 130.9566
0.3195747 | 132.2882
0.3231847 | 133.6774
0.3269272 | 135.0889
0.3307686 | 136.5372
0.3344818 | 137.9953
0.3383555 | 139.4534
0.3420651 | 140.9156
0.3458077 | 142.3928
0.3495321 | 143.9136
0.353116 | 145.4983
0.356887 | 147.1549
0.3605755 | 148.8863
0.3643616 | 150.6826
0.3682209 | 152.5507
0.3719289 | 154.478
0.3757357 | 156.4787
0.3793914 | 158.5491
0.3830886 | 160.6625
0.3869217 | 162.8015
0.3906418 | 164.9016
0.39449 | 166.9419
0.3982367 | 168.9583
0.401969 | 170.9632
0.4057283 | 172.9751
0.4092923 | 175.0116
0.4130156 | 177.0486
0.4167812 | 179.0827
0.4205082 | 181.1048
0.4243639 | 183.1219
0.4280983 | 185.1598
0.4318765 | 187.22
0.4356022 | 189.3061
0.4392511 | 191.4061
0.4430767 | 193.512
0.4468187 | 195.6248
0.4506345 | 197.7433
0.4544388 | 199.8857
0.458118 | 202.0409
0.4619033 | 204.206
0.4655274 | 206.3892
0.4691857 | 208.5527
0.4729765 | 210.6895
0.4766816 | 212.8133
0.4805397 | 214.9301
0.4842878 | 217.062
0.4880591 | 219.1858
0.4918313 | 221.3049
0.4954318 | 223.4162
0.4992563 | 225.5249
0.5030144 | 227.6499
0.5067595 | 229.8414
0.5105955 | 232.1099
0.5142825 | 234.443
0.5180851 | 236.8424
0.521733 | 239.3059
0.5253691 | 241.8086
0.5291603 | 244.3439
0.5328338 | 246.9143
0.5366897 | 249.5026
0.5404844 | 252.0985
0.5442248 | 254.6429
0.5480196 | 257.1377
0.5516515 | 259.5725
0.5554144 | 261.9226
0.5591888 | 264.1858
0.5629268 | 266.3598
0.5667745 | 268.4388
0.5704739 | 270.4183
0.574255 | 272.2657
0.5779515 | 273.942
0.5815567 | 275.422
0.5853248 | 276.678
0.5928059 | 278.3373
0.6003817 | 278.4846
0.6078522 | 277.2831
0.6153642 | 275.1766
0.6190939 | 273.9873
0.6229511 | 272.7309
0.6266999 | 271.5014
0.6304184 | 270.377
0.6377657 | 268.6778
0.6452633 | 267.5801
0.652865 | 267.0125
0.6603831 | 266.7155
0.6677191 | 266.6391
0.6752586 | 266.7601
0.6828793 | 267.1643
0.6903561 | 267.6486
0.6976672 | 268.2458
0.7051501 | 269.0513
0.7127465 | 270.1212
0.7202646 | 271.3467
0.7277141 | 272.761
0.7352613 | 274.3766
0.7427657 | 276.1294
0.7501646 | 278.0053
0.7576343 | 280.0575
0.7613325 | 281.1539
0.7651602 | 282.287
0.7689421 | 283.4471
0.7726852 | 284.6225
0.7764415 | 285.807
0.7800629 | 287.0171
0.7838356 | 288.2257
0.7876147 | 289.4341
0.7913828 | 290.6318
0.7952389 | 291.8333
0.7989299 | 293.0457
0.8027145 | 294.2666
0.8064152 | 295.522
0.8100214 | 296.7885
0.8138016 | 298.0827
0.8174989 | 299.4056
0.8213091 | 300.7313
0.8251192 | 302.0587
0.8288469 | 303.3935
0.8326538 | 304.7184
0.836263 | 306.0293
0.840002 | 307.317
0.8438288 | 308.6062
0.8475527 | 309.8704
0.8513999 | 311.1102
0.8551102 | 312.3389
0.8588693 | 313.5526
0.8625999 | 314.7729
0.8661917 | 316.0055
0.8699725 | 317.2533
0.873686 | 318.4958
0.8774771 | 319.71875
0.8813184 | 320.9398
0.8850046 | 322.1511
0.8888135 | 323.3698
0.8924892 | 324.5956
0.8961854 | 325.81
0.8999997 | 327.0046
0.9037309 | 328.1744
0.9075806 | 329.3631
0.9113145 | 330.5975
0.9150651 | 331.879
0.9188316 | 333.2111
0.9224141 | 334.5892
0.9261593 | 335.9813
0.9299006 | 337.4146
0.9336168 | 338.8848
0.937459 | 340.3974
0.9411899 | 341.972
0.9449616 | 343.5517
0.9486878 | 345.1346
0.9523482 | 346.7014
0.9561631 | 348.2444
0.9598904 | 349.7791
0.9637013 | 351.3026
0.9675205 | 352.8274
0.9712214 | 354.336
0.9750082 | 355.8544
0.9786402 | 357.3719
0.9822954 | 358.896
0.9860712 | 360.4443
0.9897652 | 362.0137
0.9936144 | 363.5874
0.9973681 | 365.1762
1.001138 | 366.7777
1.004897 | 368.4009
1.008501 | 370.0297
1.012337 | 371.6328125
1.016099 | 373.2181
1.01986 | 374.7668
1.02371 | 376.2943
1.027405 | 377.8213
1.031202 | 379.3422
1.034837 | 380.8846
1.038483 | 382.4255
1.042265 | 383.9503
1.045951 | 385.4664
1.049801 | 386.9878
1.053565 | 388.5515
1.057308 | 390.1295
1.06111 | 391.7327
1.064733 | 393.347
1.068493 | 394.9735
1.072282 | 396.5894
1.076031 | 398.2003
1.079883 | 399.8145
1.083591 | 401.4371
1.087377 | 403.053
1.091058 | 404.6848
1.094649 | 406.3175
1.098429 | 407.9233
1.102132 | 409.5058
1.10591 | 411.044
1.109735 | 412.5872
1.113459 | 414.1152
1.117244 | 415.6116
1.120902 | 417.0974
1.124624 | 418.5855
1.128454 | 420.0791
1.132181 | 421.5538
1.136038 | 423.002
1.139786 | 424.4655
1.14352 | 425.9345
1.147277 | 427.3895
1.150867 | 428.8409
1.154583 | 430.266
1.15831 | 431.6342
1.162054 | 432.8775
1.165906 | 434.002
1.169623 | 435.0677
1.17345 | 436.0723
1.180808 | 437.8981
1.188388 | 439.4407
1.195988 | 440.9299
1.203478 | 442.5046
1.210767 | 443.9335
1.218249 | 445.2454
1.225859 | 446.4874
1.233354 | 447.6527
1.240814 | 448.8454
1.248361 | 450.0718
1.255866 | 451.2403
1.263268 | 452.2379
1.270707 | 453.071
1.278204 | 453.7852
1.285716 | 454.5872
1.293156 | 455.4174
1.300726 | 456.2184
1.308341 | 456.8079
1.315816 | 456.9788
1.323121 | 456.3817
1.330597 | 455.0925
1.33821 | 453.2869
1.341952 | 452.2096
1.345773 | 450.9825
1.349394 | 449.6141
1.353148 | 448.0787
1.356959 | 446.4
1.360657 | 444.5767
1.364504 | 442.641
1.368219 | 440.621
1.371979 | 438.5428
1.375697 | 436.4059
1.379279 | 434.2099
1.383043 | 431.9482
1.386758 | 429.591
1.390561 | 427.1203
1.394401 | 424.3437
1.398114 | 420.6884
1.401939 | 415.9784
1.405596 | 410.1661

## Probe 31
Probe 31 | Probe 31
Dehnung | Standardkraft
% | N
0 | 28.09858
-2.713761e-06 | 27.77625
-3.757516e-06 | 27.43778
-5.9494e-06 | 27.21806
1.878758e-06 | 27.00063
0.0008681949 | 28.09788
0.002242193 | 29.26252
0.004345463 | 30.37481
0.006916856 | 31.43829
0.009936125 | 32.52748
0.01371128 | 33.72728
0.01809985 | 34.95533
0.02289527 | 36.12365
0.0284684 | 37.31483
0.0328862 | 38.53642
0.03630439 | 39.65628
0.03949139 | 40.97438
0.04309766 | 42.50039
0.04689693 | 44.18522
0.05048964 | 45.84887
0.05468041 | 47.53942
0.05857957 | 49.24648
0.0628694 | 50.99597
0.06736098 | 52.72247
0.07189683 | 54.48333
0.07673714 | 56.19193
0.08149729 | 57.90237
0.08653893 | 59.55852
0.0915549 | 61.22886
0.09690686 | 62.87793
0.1024246 | 64.54577
0.1079711 | 66.22221
0.1138447 | 67.91689
0.1195825 | 69.64078
0.125764 | 71.40001
0.1320851 | 73.22276
0.1383611 | 75.21934
0.1416853 | 76.26926
0.1448868 | 77.35089
0.1480506 | 78.43891
0.1514494 | 79.55737
0.1547969 | 80.69459
0.158208 | 81.82674
0.1617961 | 82.98544
0.1652402 | 84.13665
0.1688317 | 85.26105
0.1724206 | 86.38011
0.175878 | 87.47761
0.1796273 | 88.57305
0.1833224 | 89.67191
0.1870252 | 90.75634
0.190868 | 91.86167
0.1945484 | 92.97409
0.198338 | 94.08965
0.2019765 | 95.21631
0.2055833 | 96.33597
0.2093606 | 97.46692
0.2130291 | 98.59421
0.2168723 | 99.73206
0.2206598 | 100.8865
0.2243819 | 102.0484
0.2281905 | 103.2218
0.2318109 | 104.3972
0.2355563 | 105.5694
0.2393533 | 106.7452
0.2430914 | 107.9231
0.2469371 | 109.103
0.2506488 | 110.3066
0.2544301 | 111.5192
0.2581409 | 112.7519
0.2617169 | 113.9992
0.2654709 | 115.2465
0.26917 | 116.5078
0.2729396 | 117.7775
0.2767898 | 119.0688
0.280508 | 120.3784
0.2843063 | 121.7128
0.2879956 | 123.063
0.291683 | 124.4116
0.2955157 | 125.7751
0.2992464 | 127.1485
0.3030979 | 128.5289
0.3068834 | 129.9341
0.3105957 | 131.3599
0.3143671 | 132.8123
0.3179361 | 134.2879
0.3216473 | 135.7761
0.3254139 | 137.2846
0.3291457 | 138.8122
0.3330046 | 140.3592
0.3367169 | 141.9444
0.340525 | 143.5631
0.3442294 | 145.2156
0.3478627 | 146.8847
0.3517302 | 148.5732
0.3554501 | 150.2892
0.3592676 | 152.0109
0.3630805 | 153.7708
0.3667709 | 155.5555
0.37055 | 157.3647
0.3741397 | 159.1927
0.3778386 | 161.0253
0.3815947 | 162.8594
0.3852939 | 164.7
0.389179 | 166.5542
0.3929053 | 168.4229
0.3966807 | 170.2974
0.4004275 | 172.1962
0.404057 | 174.1024
0.4078758 | 176.0061
0.4116276 | 177.9114
0.4154139 | 179.8184
0.4192343 | 181.7496
0.4229317 | 183.6915
0.4267188 | 185.6426
0.4303321 | 187.6052
0.4339737 | 189.5679
0.4377668 | 191.5219
0.4414582 | 193.4789
0.4452903 | 195.4331
0.4490956 | 197.4084
0.4528304 | 199.3847
0.4566063 | 201.3776
0.460243 | 203.3854
0.464012 | 205.3858
0.467809 | 207.39
0.4715568 | 209.4019
0.475412 | 211.4175
0.479108 | 213.5135
0.4828662 | 215.7551
0.4865754 | 218.1272
0.490167 | 220.6152
0.4939454 | 223.1848
0.4976524 | 225.8445
0.5014525 | 228.5906
0.505286 | 231.453
0.5090015 | 234.4257
0.512821 | 237.4831
0.516442 | 240.5705
0.5201756 | 243.5945
0.5240243 | 246.5682
0.5277122 | 249.4869
0.5315531 | 252.3582
0.5352694 | 255.2021
0.5390147 | 257.9971
0.5427672 | 260.7406
0.5463578 | 263.42
0.5501211 | 266.0491
0.5538358 | 268.6365
0.557619 | 271.1741
0.5614735 | 273.6872
0.5651696 | 276.2091
0.5689851 | 278.7341
0.5726688 | 281.262
0.5763574 | 283.7859
0.5801749 | 286.3003
0.5838872 | 288.8029
0.5877239 | 291.3026
0.5914822 | 293.8152
0.5952243 | 296.3271
0.5989794 | 298.8396
0.6025505 | 301.3438
0.6062678 | 303.8275
0.6100301 | 306.3051
0.6137515 | 308.7751
0.6176059 | 311.249
0.6213571 | 313.8781
0.6251373 | 316.6805
0.6288652 | 319.6299
0.6325016 | 322.7243
0.6363119 | 325.9231
0.6400697 | 329.2306
0.6438638 | 332.6428
0.6476699 | 336.2306
0.6513467 | 340.0395
0.6551497 | 344.0173
0.6588111 | 348.0131
0.6624662 | 351.9496
0.666248 | 355.8795
0.6699436 | 359.8341
0.6737909 | 363.8242
0.6775469 | 367.867
0.6813114 | 371.9345
0.6850881 | 375.9824
0.6886788 | 379.9689
0.6924912 | 383.8875
0.6962548 | 387.7792
0.7000059 | 391.6385
0.703852 | 395.4555
0.7075272 | 399.2464
0.7113207 | 403.0031
0.7149831 | 406.7554
0.7186201 | 410.492
0.7224059 | 414.2156
0.7260979 | 417.9238
0.7299544 | 421.6165
0.7337495 | 425.3559
0.7374761 | 429.1391
0.7412618 | 432.9302
0.7448765 | 436.7087
0.7486407 | 440.4692
0.7524466 | 444.191
0.7561858 | 447.8654
0.7600106 | 451.4952
0.7637135 | 455.1206
0.7675099 | 458.725
0.7712193 | 462.3058
0.7748081 | 465.8459
0.778597 | 469.3899
0.7823072 | 472.9439
0.7860785 | 476.4861
0.7899185 | 480.0608
0.7936411 | 483.6854
0.7974122 | 487.3347
0.8010771 | 491.0012
0.8047772 | 494.6768
0.8086064 | 498.3368
0.8123257 | 501.9972
0.816174 | 505.6155
0.8199372 | 509.2484
0.8236646 | 512.8925
0.8274294 | 516.5193
0.8310074 | 520.1581
0.83473 | 523.752
0.8384918 | 527.3235
0.8422409 | 530.8922
0.846091 | 534.4777
0.8498011 | 538.1049
0.8536119 | 541.7407
0.8572958 | 545.3718
0.8609284 | 548.9774
0.8647863 | 552.5493
0.8685162 | 556.0861
0.8723281 | 559.5886
0.8761057 | 563.0822
0.8798109 | 566.5653
0.8835986 | 570.0225
0.8872074 | 573.4445
0.8909202 | 576.8315
0.8946832 | 580.2139
0.8983964 | 583.5705
0.9022593 | 586.9178
0.9059871 | 590.2916
0.9097742 | 593.6712
0.91352 | 597.0573
0.9171401 | 600.4255
0.9209392 | 603.7521
0.9246999 | 607.0541
0.9285013 | 610.3126
0.9323131 | 613.5298
0.9360297 | 616.7453
0.9398257 | 619.9069
0.9434541 | 623.0522
0.9471114 | 626.176
0.9508851 | 629.2491
0.9545709 | 632.2596
0.958392 | 635.1838
0.9621673 | 638.046
0.9659069 | 640.8102
0.9696816 | 643.4664
0.9733235 | 646.0526
0.9770841 | 648.5911
0.9808759 | 651.0159
0.9846307 | 653.3663
0.9884868 | 655.6596
0.9922061 | 657.9457
0.9959771 | 660.2173
0.9996833 | 662.4756
1.003289 | 664.7416
1.007053 | 666.9383
1.010747 | 668.8181
1.014533 | 670.6079
1.018343 | 672.3716
1.022075 | 674.0554
1.025883 | 675.6335
1.02951 | 677.1552
1.033251 | 678.6068
1.037099 | 680.0022
1.040821 | 681.3679
1.044658 | 682.7502
1.048385 | 684.3936
1.052156 | 686.0349
1.055886 | 687.6536
1.059476 | 689.2432
1.063233 | 690.815
1.066928 | 692.3154
1.070706 | 693.733
1.074548 | 695.0954
1.078267 | 696.3749
1.082083 | 697.4344
1.089441 | 692.6953
1.093265 | 688.3798
1.097 | 683.994
1.10083 | 679.4208
1.104584 | 674.7861
1.108365 | 670.1786
1.112133 | 665.659
1.115682 | 661.3399
1.119399 | 657.3181
1.123151 | 655.1771
1.126865 | 656.218
1.1307 | 657.657
1.134434 | 659.2002
1.138206 | 660.7748
1.141922 | 662.131
1.145591 | 663.4642
1.149415 | 664.748
1.153158 | 665.8845
1.15697 | 666.8881
1.164482 | 667.734375
1.171914 | 668.2164
1.179312 | 669.8383
1.18302 | 671.0355
1.186871 | 672.3186
1.190615 | 673.7635
1.194382 | 675.3252
1.198162 | 677.3478
1.201788 | 679.8291
1.2056 | 682.3848
1.209362 | 684.8977
1.21312 | 687.3041
1.21697 | 689.5269
1.220667 | 691.3504
1.224454 | 692.8456
1.228101 | 694.137
1.23172 | 695.3307
1.235501 | 696.4577
1.239206 | 697.4623
1.246844 | 699.2763
1.254365 | 700.981
1.257986 | 702.0797
1.261747 | 703.2963
1.269295 | 703.9021
1.273145 | 701.2674
1.276839 | 696.4883
1.280616 | 691.5006
1.28431 | 686.4821
1.287916 | 681.5222
1.291712 | 676.6575
1.295425 | 671.8861
1.299174 | 667.2106
1.302973 | 662.9764
1.306676 | 659.8196
1.314161 | 659.9299
1.317878 | 661.0051
1.325434 | 662.5801
1.333027 | 662.5363
1.336757 | 661.511
1.34054 | 660.0172
1.344128 | 658.5141
1.347854 | 657.1555
1.35161 | 656.0953
1.359202 | 654.6615
1.366742 | 654.5605
1.374086 | 656.9006
1.377934 | 659.039
1.381638 | 661.3109
1.385443 | 663.5524
1.389211 | 665.7192
1.392907 | 667.7657
1.396696 | 669.6782
1.400294 | 671.4637
1.403997 | 673.0842
1.407748 | 674.4878
1.411471 | 675.613
1.419093 | 676.9004
1.426604 | 675.79
1.430249 | 674.157
1.434054 | 672.8015
1.43779 | 671.7587
1.445397 | 670.649
1.452887 | 670.9588
1.46018 | 673.0017
1.463957 | 675.7087
1.467661 | 678.9772
1.471503 | 682.1284
1.47528 | 685.1522
1.479025 | 688.0463
1.482789 | 690.8418
1.48642 | 693.5745
1.490199 | 696.2249
1.49397 | 698.7954
1.497715 | 701.3021
1.501561 | 703.7815
1.505267 | 706.2706
1.509053 | 708.7319
1.512754 | 711.1777
1.516365 | 713.615
1.520151 | 716.0142
1.523865 | 718.392
1.527657 | 720.7363
1.531451 | 723.0861
1.535198 | 725.4483
1.539006 | 727.8215
1.542613 | 730.1974
1.546334 | 732.5507
1.550155 | 734.9179
1.553882 | 737.2849
1.557733 | 739.6593
1.561461 | 742.0953
1.565232 | 744.5666
1.568963 | 747.0777
1.572548 | 749.6128
1.576307 | 752.1234
1.58003 | 754.553
1.583827 | 756.7928
1.587666 | 759.0528
1.591384 | 761.3536
1.595193 | 763.6755
1.59884 | 765.9884
1.602518 | 768.296875
1.606338 | 770.5812
1.610071 | 772.8453
1.613895 | 775.1003
1.617633 | 777.4506
1.621389 | 779.9888
1.625151 | 782.5013
1.628744 | 784.9802
1.632494 | 787.4105
1.636257 | 789.7977
1.639976 | 792.1464
1.643825 | 794.4716
1.647567 | 796.791
1.651334 | 799.0888
1.655032 | 801.3184
1.658683 | 803.4812
1.662495 | 805.5511
1.666243 | 807.5458
1.670055 | 809.4612
1.673853 | 811.3566
1.67755 | 813.2612
1.681347 | 815.1566
1.684988 | 817.0764
1.688651 | 819.0117
1.692429 | 820.98
1.696127 | 823.0115
1.699957 | 825.1107
1.703674 | 827.3013
1.707428 | 829.5712
1.711192 | 831.8931
1.714817 | 834.239
1.718647 | 836.5915
1.722427 | 838.9415
1.726201 | 841.2473
1.730032 | 843.5439
1.733732 | 845.8401
1.737545 | 848.1162
1.741192 | 850.3503
1.744836 | 852.4908
1.748616 | 854.6156
1.752305 | 856.7412
1.756152 | 858.8862
1.759916 | 861.095
1.763657 | 863.3726
1.767433 | 865.6964
1.771051 | 868.0652
1.774823 | 870.4598
1.778612 | 872.9108
1.782363 | 875.4315
1.786199 | 877.9777
1.789903 | 880.5577
1.793694 | 883.1332
1.797389 | 885.7067
1.801 | 888.2624
1.804786 | 890.7925
1.808485 | 893.2932
1.812265 | 895.7492
1.816081 | 898.1485
1.81979 | 900.4339
1.823579 | 902.6103
1.827261 | 904.728
1.830986 | 906.7859
1.834809 | 908.7797
1.838531 | 910.728
1.842375 | 912.6074
1.846112 | 914.4805
1.849857 | 916.348
1.853622 | 918.2549
1.85722 | 920.2906
1.860947 | 922.3819
1.864682 | 924.4899
1.868423 | 926.6003
1.87227 | 928.7264
1.875986 | 930.8853
1.879778 | 933.0806
1.883459 | 935.276
1.887136 | 937.4174
1.890994 | 939.4841
1.894727 | 941.488
1.898564 | 943.4274
1.902346 | 945.3826
1.906061 | 947.372
1.909833 | 949.3818
1.913427 | 951.4333
1.917123 | 953.486
1.920847 | 955.5673
1.924566 | 957.7067
1.928433 | 959.9291
1.932167 | 962.2686
1.935971 | 964.6773
1.939699 | 967.1277
1.943341 | 969.5605
1.947153 | 971.9648
1.950897 | 974.322
1.9547 | 976.6545
1.958499 | 979.0043
1.962221 | 981.3698
1.966007 | 983.7294
1.969609 | 986.067
1.97326 | 988.3759
1.97703 | 990.6429
1.980722 | 992.9149
1.984561 | 995.1604
1.988346 | 997.434
1.992094 | 999.7148
1.995855 | 1001.954
1.999511 | 1004.163
2.003296 | 1006.33
2.00708 | 1008.477
2.010844 | 1010.634
2.014694 | 1012.819
2.018399 | 1015.041
2.022173 | 1017.27
2.025855 | 1019.5
2.029451 | 1021.726
2.033225 | 1023.938
2.036947 | 1026.149
2.040745 | 1028.335
2.044518 | 1030.536
2.048241 | 1032.707
2.052059 | 1034.82
2.055693 | 1036.873
2.059443 | 1038.87
2.063272 | 1040.829
2.066999 | 1042.733
2.070846 | 1044.6
2.074548 | 1046.459
2.078306 | 1048.259
2.082032 | 1049.989
2.085636 | 1051.662
2.089421 | 1053.286
2.093117 | 1054.864
2.096915 | 1056.372
2.100755 | 1057.849
2.104467 | 1059.301
2.108279 | 1060.731
2.111947 | 1062.146
2.115644 | 1063.542
2.119461 | 1064.914
2.123192 | 1066.266
2.127028 | 1067.593
2.130762 | 1068.885
2.134495 | 1070.138
2.138225 | 1071.351
2.141809 | 1072.522
2.14555 | 1073.618
2.149304 | 1074.637
2.1569 | 1076.493
2.164411 | 1078.175
2.171797 | 1079.69
2.179349 | 1081.019
2.186954 | 1082.199
2.194433 | 1083.256
2.201731 | 1084.129
2.209219 | 1084.706
2.216828 | 1085.07
2.224352 | 1085.143
2.231803 | 1084.742
2.239317 | 1083.839
2.246835 | 1082.54
2.254249 | 1080.575
2.257909 | 1079.217
2.261698 | 1077.699
2.265407 | 1076.035
2.269248 | 1074.275
2.273008 | 1072.441
2.276756 | 1070.51
2.280555 | 1068.461
2.284184 | 1066.227
2.287952 | 1063.674
2.29174 | 1060.529
2.295477 | 1056.781
2.299303 | 1052.167
2.303007 | 1046.537
2.306787 | 1039.788
2.310483 | 1031.245
2.31409 | 1020.355
2.317866 | 1007.493
2.321584 | 991.9941
2.32538 | 974.0786
2.329218 | 955.3176
2.332966 | 935.9783
2.336767 | 916.4319
2.340442 | 897.0135
2.344169 | 877.2858
2.34799 | 856.7815
2.351709 | 817.9745

## Probe 32
Probe 32 | Probe 32
Dehnung | Standardkraft
% | N
0 | 27.32819
-1.461256e-06 | 27.17871
-2.191884e-06 | 26.797
-6.784404e-06 | 26.61828
1.022879e-05 | 26.49176
0.0008586968 | 27.65919
0.001828658 | 28.75455
0.003043797 | 29.88676
0.0046493 | 30.92194
0.007548641 | 32.21669
0.01068784 | 33.55387
0.01338719 | 34.63168
0.01675706 | 35.76158
0.02021304 | 36.91597
0.0238047 | 38.09491
0.02826748 | 39.27234
0.03257119 | 40.49308
0.0377144 | 41.70988
0.0426572 | 42.98856
0.04841152 | 44.31398
0.05398496 | 45.66945
0.0603502 | 47.04783
0.06706968 | 48.47904
0.0737877 | 49.93929
0.07863051 | 50.94626
0.08333711 | 52.00121
0.08853355 | 53.07067
0.09367822 | 54.21326
0.09912515 | 55.38257
0.1046814 | 56.58249
0.1102106 | 57.81249
0.1161634 | 59.0735
0.1221008 | 60.36386
0.1283105 | 61.6845
0.1346267 | 63.03422
0.1408007 | 64.45235
0.1474134 | 65.94229
0.1542183 | 67.47485
0.1610816 | 69.09958
0.167999 | 70.81657
0.1753021 | 72.62064
0.1827079 | 74.48448
0.1901179 | 76.45029
0.1938164 | 77.46415
0.1973809 | 78.49578
0.2011375 | 79.5501
0.2048213 | 80.6175
0.2085998 | 81.68772
0.2124295 | 82.78076
0.2161255 | 83.90193
0.2199422 | 85.03965
0.2235985 | 86.18746
0.2272911 | 87.34167
0.2311169 | 88.50024
0.2348384 | 89.65358
0.2386915 | 90.81138
0.2424354 | 91.98514
0.2461793 | 93.16617
0.2499376 | 94.36256
0.2535066 | 95.56361
0.2572309 | 96.76861
0.2609656 | 97.98602
0.2646788 | 99.20551
0.2685334 | 100.4438
0.2722746 | 101.7114
0.276061 | 102.9878
0.2797885 | 104.2756
0.2834401 | 105.5723
0.2872582 | 106.8708
0.2910089 | 108.1735
0.2948347 | 109.4792
0.2986681 | 110.795
0.3023559 | 112.126
0.3061406 | 113.4785
0.309751 | 114.8428
0.3134065 | 116.2185
0.3171889 | 117.6004
0.3208834 | 118.9903
0.3247411 | 120.3986
0.3284886 | 121.8359
0.3322548 | 123.2786
0.3360203 | 124.7461
0.3396269 | 126.2187
0.3434604 | 127.6984
0.3472229 | 129.193
0.3509936 | 130.6811
0.3548463 | 132.1988
0.3585383 | 133.7394
0.3623228 | 135.2958
0.3659497 | 136.8659
0.3695821 | 138.4443
0.3733647 | 140.0324
0.3770507 | 141.6262
0.3809086 | 143.2162
0.3846869 | 144.8261
0.3884288 | 146.4491
0.3922228 | 148.0851
0.3958311 | 149.7186
0.3995973 | 151.3374
0.403389 | 152.9478
0.40715 | 154.5414
0.4110001 | 156.1302
0.4146894 | 157.7254
0.4184596 | 159.3147
0.4221369 | 160.8894
0.4257406 | 162.4417
0.4295242 | 163.9646
0.4332252 | 165.4611
0.4370192 | 166.9399
0.4408662 | 168.4317
0.4445877 | 169.9305
0.4483798 | 171.4705
0.4520426 | 173.0885
0.4557567 | 174.7869
0.459587 | 176.5494
0.463314 | 178.3428
0.4671685 | 180.151
0.4708857 | 182.0154
0.4746117 | 183.9283
0.4783782 | 185.8734
0.4819588 | 187.86
0.485687 | 189.8138
0.4894347 | 191.7114
0.4931761 | 193.5236
0.4970356 | 195.2972
0.500753 | 197.0681
0.5045627 | 198.8532
0.5082596 | 200.6354
0.5119241 | 202.3997
0.5157767 | 204.1407
0.5194668 | 205.8636
0.5232887 | 207.5811
0.5270646 | 209.3207
0.5307737 | 211.0727
0.534561 | 212.8297
0.5381589 | 214.5915
0.5418771 | 216.3376
0.5456184 | 218.0744
0.5493354 | 219.7837
0.5532237 | 221.4948
0.556953 | 223.2203
0.560745 | 224.9643
0.5644613 | 226.7315
0.5681051 | 228.5112
0.5719268 | 230.2936
0.5756505 | 232.0957
0.5794584 | 233.9115
0.5832681 | 235.774
0.586976 | 237.6911
0.5907612 | 239.651
0.5943577 | 241.6674
0.5980173 | 243.7044
0.6017931 | 245.7423
0.6055055 | 247.7968
0.6093469 | 249.8687
0.6131393 | 251.965
0.6168857 | 254.081
0.6206402 | 256.1933
0.6242695 | 258.3075
0.6280433 | 260.4003
0.6318314 | 262.4591
0.635584 | 264.4759
0.6394314 | 266.4718
0.6431364 | 268.475
0.6469195 | 270.468
0.6506256 | 272.4394
0.6542268 | 274.3904
0.6580133 | 276.3304
0.6617265 | 278.2551
0.6655254 | 280.1616
0.6693186 | 282.0861
0.6730405 | 284.0172
0.6768733 | 285.9539
0.6804893 | 287.8888
0.6842353 | 289.7917
0.6880431 | 291.7431
0.6917271 | 293.7985
0.6955755 | 295.9494
0.6993001 | 298.2064
0.7030837 | 300.547
0.7068076 | 302.9515
0.7104037 | 305.4147
0.714171 | 307.9171
0.7178701 | 310.4608
0.7216697 | 313.0548
0.7255216 | 315.6602
0.7292312 | 318.196
0.7330297 | 320.6595
0.7366811 | 323.0501
0.740383 | 325.36
0.7442108 | 327.5924
0.7479305 | 329.7652
0.7517674 | 331.9029
0.7555105 | 333.9855
0.7592603 | 336.0345
0.7630165 | 338.0673
0.7665967 | 340.0783
0.770346 | 342.0583
0.774093 | 343.9895
0.7778192 | 345.9022
0.7816766 | 347.7924
0.7854033 | 349.6642
0.7891746 | 351.4603
0.7928841 | 353.203125
0.7965463 | 354.8715
0.8003704 | 356.4474
0.8040962 | 357.9669
0.8079128 | 359.4321
0.811723 | 360.7695
0.8154187 | 361.9294
0.819208 | 362.9623
0.8265057 | 364.5692
0.8339888 | 365.4449
0.8415742 | 365.4522
0.8491063 | 364.4214
0.852713 | 363.395
0.8565361 | 362.0144
0.860296 | 360.4799
0.8640633 | 358.8891
0.8678879 | 357.356
0.8715696 | 355.9171
0.8753668 | 354.5834
0.8790285 | 353.3875
0.8826759 | 352.3455
0.8901623 | 351.1642
0.8977916 | 351.0944
0.9053064 | 351.3212
0.9126988 | 351.6536
0.9202263 | 352.0574
0.9278006 | 352.5575
0.935269 | 353.2429
0.9426635 | 354.0186
0.9501389 | 354.8071
0.9576577 | 355.5909
0.9651209 | 356.3985
0.9726514 | 357.2074
0.9802342 | 358.0106
0.9877352 | 358.7289
0.995071 | 359.22
1.002536 | 359.1875
1.010123 | 358.422
1.017657 | 356.4376
1.021329 | 354.8658
1.024998 | 352.8613
1.028859 | 350.4667
1.032576 | 347.8422
1.036416 | 345.1335
1.040201 | 342.4456
1.043914 | 339.7701
1.047695 | 337.1124
1.051283 | 334.5428
1.054997 | 332.1443
1.058737 | 329.9402
1.062449 | 328.0363
1.066315 | 326.4375
1.070037 | 324.9825
1.073831 | 323.5131
1.077559 | 321.9305
1.081203 | 320.2826
1.085023 | 318.6392
1.08875 | 317.0405
1.092572 | 315.4727
1.096376 | 313.8762
1.100088 | 312.1214
1.103872 | 310.1288
1.107468 | 307.8228
1.111138 | 304.8993
1.114924 | 300.6985
1.118612 | 292.6349
1.122445 | 279.4358
1.126223 | 265.9899

## Probe 33
Probe 33 | Probe 33
Dehnung | Standardkraft
% | N
0 | 28.271
-9.500861e-07 | 27.91972
-3.694779e-06 | 27.58556
-4.117039e-06 | 27.40132
2.005737e-06 | 27.14562
0.0008515938 | 28.1667
0.002196071 | 29.34647
0.004058134 | 30.49179
0.006516746 | 31.64846
0.009836135 | 32.85735
0.0134529 | 34.14941
0.01645876 | 35.22962
0.02015227 | 36.42028
0.02396497 | 37.75201
0.02810671 | 39.16845
0.03285377 | 40.68297
0.03592866 | 41.75025
0.03939363 | 42.84252
0.04296109 | 44.00097
0.04640674 | 45.19175
0.05040766 | 46.44761
0.05436751 | 47.74717
0.05848212 | 49.112
0.0629072 | 50.49697
0.06715239 | 51.94495
0.07190926 | 53.43885
0.07636781 | 54.95669
0.08141403 | 56.52762
0.08629853 | 58.11959
0.0917363 | 59.72666
0.09694456 | 61.28433
0.1025237 | 62.69235
0.108055 | 63.91748
0.1138953 | 65.18547
0.1199814 | 66.51189
0.1259572 | 67.92546
0.1322266 | 69.51987
0.138562 | 71.21899
0.1450624 | 72.80437
0.1519098 | 74.24633
0.1588326 | 75.50191
0.1656581 | 76.5873
0.1728753 | 77.55371
0.1802835 | 78.61018
0.1877589 | 80.00697
0.1951021 | 81.72902
0.2026144 | 83.79665
0.2065055 | 84.95687
0.2102994 | 86.20561
0.2140836 | 87.50362
0.2178695 | 88.7821
0.2215258 | 90.04655
0.2253515 | 91.29601
0.2291671 | 92.55011
0.2329947 | 93.79202
0.2368939 | 95.0437
0.2406266 | 96.30577
0.2444609 | 97.59283
0.2481725 | 98.8981
0.2518185 | 100.215
0.2556564 | 101.5504
0.2594019 | 102.8922
0.2632765 | 104.2403
0.2671001 | 105.6161
0.2708704 | 107.0038
0.2747259 | 108.4075
0.2783572 | 109.813
0.2821763 | 111.2093
0.2860423 | 112.6107
0.2898121 | 113.9978
0.2937097 | 115.3815
0.297426 | 116.7487
0.3012503 | 118.0867
0.3050069 | 119.3804
0.3086517 | 120.629
0.3124905 | 121.8248
0.3162143 | 122.984
0.3200684 | 124.1072
0.3239324 | 125.2148
0.3276895 | 126.3252
0.3315432 | 127.4508
0.3352168 | 128.5937
0.3389736 | 129.7308
0.3428236 | 130.8765
0.3465867 | 132.0244
0.3504953 | 133.207
0.3542855 | 134.4478
0.3581088 | 135.7238
0.3618842 | 137.0252
0.3654976 | 138.3345
0.3693027 | 139.6436
0.3730817 | 140.9583
0.3768677 | 142.2746
0.3807536 | 143.6152
0.3845067 | 144.9808
0.3883085 | 146.3394
0.3920396 | 147.6774
0.395755 | 149.0013
0.3996331 | 150.3269
0.4034121 | 151.6733
0.4072906 | 153.0743
0.4111219 | 154.5737
0.4148733 | 156.1653
0.4187044 | 157.8298
0.422353 | 159.5649
0.4260868 | 161.3573
0.4299035 | 163.2112
0.4336407 | 165.1083
0.4375344 | 167.0523
0.4413019 | 169.0245
0.4451443 | 171.0033
0.4489382 | 173.0228
0.4525994 | 175.099
0.4564838 | 177.2378
0.4602502 | 179.4519
0.4640771 | 181.7258
0.4679531 | 184.0687
0.4716871 | 186.4874
0.4755314 | 188.9723
0.4791952 | 191.5347
0.4829006 | 194.1259
0.4867119 | 196.709
0.4904295 | 199.2539
0.4943585 | 201.7766
0.4981642 | 204.2901
0.5019457 | 206.7887
0.5057628 | 209.2709
0.5094218 | 211.7105
0.5132582 | 214.0942
0.5170759 | 216.4169
0.5208769 | 218.6687
0.5247569 | 220.8634
0.5284968 | 222.9852
0.5323354 | 225.0323
0.5360485 | 226.984
0.5396983 | 228.8039
0.5435337 | 230.4779
0.5472635 | 232.0013
0.551102 | 233.3569
0.5549614 | 234.5049
0.5625572 | 235.9127
0.570013 | 235.8127
0.5776405 | 234.0075
0.5815641 | 232.5906
0.5853528 | 230.8951
0.5891583 | 229.0246
0.592935 | 227.1039
0.5965447 | 225.1998
0.6003524 | 223.4103
0.6041287 | 221.7699
0.6079153 | 220.2666
0.6117947 | 218.991
0.6155418 | 217.9781
0.6231363 | 216.6175
0.6307589 | 215.8662
0.6383938 | 215.52
0.6459689 | 215.6325
0.6533494 | 216.2247
0.6609349 | 217.1579
0.6686312 | 218.3448
0.6762153 | 219.7959
0.683659 | 221.4789
0.6913044 | 223.3598
0.6990074 | 225.3238
0.7027622 | 226.3382
0.706575 | 227.3615
0.7102059 | 228.3778
0.7139526 | 229.4062
0.7177868 | 230.4803
0.7215258 | 231.5549
0.7254021 | 232.6048
0.729202 | 233.6924
0.7330134 | 234.8331
0.7368075 | 235.9936
0.7404809 | 237.1481
0.7443164 | 238.2906
0.7481341 | 239.4601
0.7519588 | 240.6451
0.7558295 | 241.8464
0.7595489 | 243.0779
0.7633773 | 244.358
0.7670905 | 245.6768
0.7707491 | 246.9813
0.7745846 | 248.2803
0.7783215 | 249.5981
0.782194 | 250.9488
0.7860269 | 252.3389
0.7898095 | 253.761
0.7936634 | 255.1913
0.7973108 | 256.6131
0.8011428 | 258.0182
0.8049859 | 259.4003
0.8087515 | 260.7537
0.8126578 | 262.1299
0.8163913 | 263.5449
0.8202056 | 264.979
0.8239371 | 266.4364
0.8275724 | 267.8834
0.8314005 | 269.2993
0.8351369 | 270.7066
0.8389912 | 272.1171
0.8428602 | 273.5529
0.8466244 | 275.0061
0.8504838 | 276.467
0.8541722 | 277.927
0.8579365 | 279.371
0.8617885 | 280.7822
0.8655464 | 282.1546
0.8694401 | 283.5232
0.8731886 | 284.9117
0.8769945 | 286.3003
0.8807835 | 287.6801
0.8843972 | 289.0477
0.8882059 | 290.3816
0.8919927 | 291.6978
0.8957871 | 292.986
0.8996863 | 294.2647
0.9034487 | 295.5362
0.9072675 | 296.8069
0.9110056 | 298.0729
0.9147167 | 299.3334
0.9185857 | 300.5837
0.9223527 | 301.823
0.9262312 | 303.0533
0.930058 | 304.2919
0.9338074 | 305.5279
0.9376513 | 306.7463
0.9412961 | 307.969
0.9450342 | 309.1728
0.9488479 | 310.3666
0.9525903 | 311.5483
0.9564873 | 312.737
0.960274 | 313.9346
0.9641195 | 315.1478
0.9678797 | 316.3716
0.9715208 | 317.6011
0.9754102 | 318.8281
0.9791983 | 320.0282
0.9830333 | 321.1891
0.9868949 | 322.3609
0.9906191 | 323.5345
0.9944332 | 324.6769
0.9980673 | 325.7933
1.001763 | 326.8983
1.005603 | 328.0098
1.009355 | 329.1131
1.013282 | 330.2332
1.017087 | 331.3882
1.020899 | 332.5859
1.024707 | 333.8072
1.028362 | 335.0401
1.032208 | 336.3053
1.036016 | 337.6097
1.039832 | 338.919
1.043714 | 340.2449
1.047442 | 341.585
1.051288 | 342.916
1.054976 | 344.258
1.058646 | 345.5778
1.062493 | 346.8723
1.066242 | 348.1613
1.070093 | 349.4255
1.073943 | 350.6775
1.077695 | 351.9215
1.081499 | 353.1335
1.08518 | 354.3021
1.088963 | 355.4475
1.092809 | 356.5724
1.096593 | 357.6801
1.100497 | 358.7814
1.104257 | 359.882
1.108051 | 360.9714
1.11182 | 362.0667
1.115455 | 363.1557
1.119273 | 364.235
1.123044 | 365.3188
1.126857 | 366.3918
1.130732 | 367.4586
1.134483 | 368.5022
1.138342 | 369.5248
1.145768 | 371.4443
1.153417 | 373.101
1.161109 | 374.4848
1.168698 | 375.6518
1.17611 | 376.6572
1.183689 | 377.4149
1.19133 | 377.7939
1.198894 | 377.304
1.206474 | 375.8495
1.210247 | 374.3835
1.214118 | 370.3694

## Probe 34
Probe 34 | Probe 34
Dehnung | Standardkraft
% | N
0 | 27.85921
-1.055651e-06 | 27.56835
-3.166953e-06 | 27.29434
-5.911646e-06 | 27.08939
2.005737e-06 | 26.91607
0.0008935031 | 28.17528
0.001901861 | 29.25138
0.003328996 | 30.33066
0.005674652 | 31.60479
0.008368463 | 32.76477
0.01168226 | 34.03598
0.01605244 | 35.37932
0.0193465 | 36.4888
0.02317144 | 37.61265
0.02745696 | 38.88609
0.03173435 | 40.22038
0.03675904 | 41.65213
0.03991554 | 42.66397
0.04356472 | 43.68039
0.04736527 | 44.75599
0.05105182 | 45.85826
0.05534325 | 46.9985
0.05931609 | 48.14236
0.06375014 | 49.34737
0.06809457 | 50.54969
0.07263249 | 51.83491
0.07745597 | 53.1315
0.08235641 | 54.49375
0.08751897 | 55.88344
0.09272765 | 57.32918
0.09800971 | 58.80017
0.1035544 | 60.31509
0.1092103 | 61.88555
0.1152325 | 63.50373
0.1211108 | 65.21273
0.1272005 | 67.00112
0.1334247 | 68.85739
0.1398152 | 70.80952
0.1432259 | 71.82865
0.1465099 | 72.88396
0.1498478 | 73.92919
0.1533201 | 74.99892
0.1565929 | 76.09971
0.1600231 | 77.20309
0.1636722 | 78.35345
0.1671395 | 79.52193
0.170797 | 80.70777
0.1744599 | 81.94589
0.1780429 | 83.1998
0.1818051 | 84.49165
0.1853913 | 85.83836
0.1890638 | 87.22261
0.1928593 | 88.64245
0.1965639 | 90.0909
0.2004524 | 91.56261
0.2042352 | 93.08148
0.2080262 | 94.63336
0.2118453 | 96.20203
0.2154927 | 97.76066
0.2193145 | 99.32565
0.2231093 | 100.8985
0.2269326 | 102.4663
0.2308381 | 104.0538
0.2345928 | 105.657
0.2384302 | 107.2539
0.2421214 | 108.8613
0.2457855 | 110.4634
0.2496185 | 112.0573
0.2533741 | 113.6606
0.2572039 | 115.2392
0.2610371 | 116.8116
0.2647931 | 118.3526
0.2686208 | 119.84
0.2723129 | 121.3414
0.2760846 | 122.9041
0.2799468 | 124.4968
0.2837205 | 126.1067
0.2876287 | 127.7949
0.2913986 | 129.6245
0.2951927 | 131.6196
0.2989849 | 133.7588
0.3026095 | 135.9742
0.3064184 | 138.2056
0.3101916 | 140.3652
0.3139639 | 142.4053
0.3178466 | 144.4121
0.3216029 | 146.4066
0.3254831 | 148.3353
0.3291909 | 150.149
0.3329037 | 151.8249
0.3368036 | 153.4625
0.3405554 | 155.2531
0.3444408 | 157.303
0.3482424 | 159.6302
0.3520057 | 162.1701
0.3558267 | 164.8651
0.3594435 | 167.7206
0.3632183 | 170.7492
0.366993 | 173.929
0.3707663 | 177.224
0.3746801 | 180.6104
0.3784403 | 183.9552
0.3822803 | 187.2085
0.3860284 | 190.4316
0.3897272 | 193.6371
0.3935975 | 196.8566
0.3973525 | 200.0715
0.4012017 | 203.2304
0.4050475 | 206.4042
0.4088117 | 209.6065
0.4126438 | 212.8228
0.4162843 | 216.0676
0.4200101 | 219.3168
0.423827 | 222.5737
0.4275666 | 225.8418
0.4314496 | 229.1071
0.435246 | 232.3962
0.4390404 | 235.7224
0.4428581 | 239.0768
0.4465136 | 242.4483
0.4503278 | 245.8127
0.454151 | 249.1733
0.4579819 | 252.5274
0.4618857 | 255.892
0.4656307 | 259.2892
0.4694573 | 262.7051
0.4731633 | 266.1606
0.4768153 | 269.6269
0.4806473 | 273.0869
0.4843829 | 276.5596
0.4882437 | 280.0284
0.4920808 | 283.5337
0.4958656 | 287.0323
0.4997203 | 290.541
0.5033754 | 294.065
0.507203 | 297.5875
0.5110437 | 301.1135
0.5148035 | 304.6198
0.5187157 | 308.1417
0.5224673 | 311.6969
0.5262791 | 315.2497
0.5300038 | 318.8295
0.5336249 | 322.4509
0.5374522 | 326.0687
0.541204 | 329.6925
0.5450586 | 333.3067
0.5489264 | 336.9209
0.5526753 | 340.5432
0.5565241 | 344.1843
0.560204 | 347.8315
0.563976 | 351.4863
0.5678275 | 355.13
0.5716081 | 358.7569
0.5755165 | 362.3703
0.5792804 | 365.9866
0.5830646 | 369.6052
0.5868472 | 373.2401
0.5904718 | 376.9011
0.5942724 | 380.5388
0.5980483 | 384.1471
0.6018312 | 387.725
0.6057274153 | 391.3065
0.6094983 | 394.931
0.6133235 | 398.572
0.6170503 | 402.2051
0.6207632 | 405.8657
0.6246478 | 409.515625
0.6284243 | 413.164
0.6322825 | 416.7994
0.636117 | 420.4816
0.6398535 | 424.209
0.6436815 | 427.9397
0.6473277 | 431.6829
0.6510608 | 435.4149
0.65488 | 439.1417
0.65862 | 442.819
0.6625247 | 446.4981
0.6663048 | 450.2252
0.6701464 | 453.968
0.6739319 | 457.7077
0.6775877 | 461.4385
0.6814831 | 465.1595
0.6852672 | 468.869
0.68909 | 472.5612
0.6929462 | 476.3065
0.6966697 | 480.097
0.7005044 | 483.866
0.7041693 | 487.6288
0.707875 | 491.3597
0.7117031 | 495.0801
0.7154295 | 498.7859
0.7193316 | 502.4762
0.7231353 | 506.1891
0.7269449 | 509.8892
0.730772 | 513.6022
0.7344374 | 517.3103
0.7382661 | 520.9788
0.7420815 | 524.6601
0.7458759 | 528.3263
0.7497301 | 531.9973
0.7534726 | 535.693
0.7573243 | 539.3814
0.761032 | 543.0684
0.7646839 | 546.7473
0.7685243 | 550.367
0.7722675 | 553.9659
0.7761235 | 557.588
0.7799755 | 561.1818
0.7837437 | 564.8022
0.7875666 | 568.4292
0.7912662 | 572.0463
0.795045 | 575.6475
0.7988885 | 579.2244
0.8026597 | 582.7953
0.8065662 | 586.3613
0.8103413 | 589.9497
0.8141339 | 593.5178
0.8179168 | 597.0788
0.8215446 | 600.6046
0.8253498 | 604.0899
0.8291082 | 607.5886
0.8329213 | 611.0754
0.8368184 | 614.5797
0.840557 | 618.1002
0.8444128 | 621.6329
0.8481111 | 625.1862
0.851839 | 628.7369
0.8557329 | 632.2739
0.8594879 | 635.8122
0.8633691 | 639.3291
0.8671665 | 642.8514
0.8709371 | 646.3658
0.8747087 | 649.8591
0.8783028 | 653.3541
0.8820803 | 656.804
0.8858816 | 660.2134
0.8896851 | 663.5646
0.8936029 | 666.8962
0.8973875 | 670.222
0.9012317 | 673.4933
0.9049501 | 676.6799
0.9086469 | 679.7791
0.9125212 | 682.7982
0.9163067 | 685.7111
0.9201694 | 688.5219
0.9239773 | 691.2598
0.9277454 | 693.9294
0.9315847 | 696.497
0.93523 | 698.9413
0.938966 | 701.2554
0.9427835 | 703.4787
0.946535 | 705.5959
0.9504314 | 707.5809
0.9542159 | 709.4722
0.957994 | 711.2538
0.9617888 | 712.881
0.9654693 | 714.3662
0.9692975 | 715.6993
0.9731043 | 716.916
0.9769379 | 718.0253
0.9808162 | 719.0382
0.9883719 | 720.9354
0.9957663 | 722.6696
1.003342 | 724.433
1.011017 | 726.3078
1.014797 | 727.3408
1.01864 | 728.4057
1.02229 | 729.5222
1.026113 | 730.595
1.029964 | 731.6067
1.033744 | 732.6331
1.037643 | 733.68
1.041383 | 734.7847
1.045215 | 735.9784
1.04896 | 737.265
1.052613 | 738.5995
1.056438 | 740.0123
1.060162 | 741.5001
1.064028 | 743.1302
1.067887 | 744.9793
1.071627 | 746.9236
1.075471 | 748.9286
1.079149 | 751.0242
1.082924 | 753.1086
1.086772 | 755.1788
1.090547 | 757.2325
1.094449 | 759.2501
1.098218 | 761.2526
1.102029 | 763.2289
1.105799 | 765.1682
1.109419 | 767.0684
1.113228 | 768.90625
1.116997 | 770.6804
1.120774 | 772.4142
1.124654 | 774.1221
1.128418 | 775.8582
1.132249 | 777.5948
1.135983 | 779.2907
1.139709 | 780.9179
1.143584 | 782.475
1.147366 | 784.0183
1.151238 | 785.5633
1.155056 | 787.1198
1.158811 | 788.7111
1.162635 | 790.3242
1.166277 | 791.9935
1.170016 | 793.686
1.173811 | 795.4399
1.177545 | 797.2772
1.181424 | 799.2094
1.185208 | 801.2423
1.189062 | 803.3162
1.192843 | 805.4496
1.19652 | 807.5956
1.20041 | 809.7545
1.204202 | 811.9124
1.208033 | 814.0536
1.21189 | 816.2264
1.215643 | 818.4254
1.219498 | 820.6334
1.223153 | 822.8472
1.226856 | 825.0732
1.230661 | 827.3203
1.234405 | 829.561
1.238307 | 831.8047
1.242082 | 834.0819
1.245895 | 836.3547
1.249705 | 838.6365
1.253369 | 840.8947
1.257205 | 843.1187
1.261015 | 845.3275
1.264827 | 847.5074
1.268706 | 849.6949
1.272456 | 851.9258
1.276286 | 854.1583
1.279963 | 856.3908
1.283605 | 858.6356
1.287413 | 860.8527
1.291159 | 863.0823
1.295012 | 865.29
1.298872 | 867.506
1.302656 | 869.7343
1.306491 | 871.9393
1.310189 | 874.132
1.313971 | 876.3078
1.31782 | 878.462
1.321617 | 880.6076
1.32552 | 882.7263
1.329279 | 884.8792
1.333078 | 887.0451
1.336855 | 889.2177
1.340473 | 891.3987
1.344263 | 893.5491
1.348031 | 895.6979
1.351855 | 897.8168
1.35573 | 899.9652
1.359489 | 902.1051
1.363357 | 904.2355
1.367048 | 906.3695
1.370787 | 908.485
1.374691 | 910.5807
1.378454 | 912.6649
1.382329 | 914.7319
1.386114 | 916.8239
1.38989 | 918.9337
1.393678 | 921.0497
1.397308 | 923.192
1.401084 | 925.3244
1.404857 | 927.4399
1.40865 | 929.535
1.41255 | 931.6447
1.416318 | 933.7866
1.420167 | 935.94
1.423897 | 938.1109
1.427607 | 940.2547
1.431481 | 942.368
1.435256 | 944.4743
1.439123 | 946.5687
1.442936 | 948.6913
1.446683 | 950.836
1.450486 | 952.9728
1.45413 | 955.106
1.457875 | 957.2091
1.461681 | 959.2896
1.465436 | 961.3742
1.469329 | 963.4468
1.473141 | 965.5363
1.476951 | 967.6592
1.480744 | 969.7858
1.484436 | 971.9254
1.488275 | 974.065
1.492081 | 976.2148
1.495903 | 978.37
1.49976 | 980.5256
1.503489 | 982.7123
1.507313 | 984.8946
1.511009 | 987.0961
1.514688 | 989.2745
1.51852 | 991.4384
1.522274 | 993.5859
1.52616 | 995.6946
1.529968 | 997.8303
1.533758 | 999.9822
1.537603 | 1002.16
1.541253 | 1004.354
1.545083 | 1006.516
1.54892 | 1008.674
1.552675 | 1010.807
1.556545 | 1012.922
1.560283 | 1015.072
1.564118 | 1017.234
1.56785 | 1019.38
1.571511 | 1021.49
1.575334 | 1023.578
1.579083 | 1025.625
1.582967 | 1027.649
1.586822 | 1029.712
1.590586 | 1031.774
1.594426 | 1033.837
1.598095 | 1035.899
1.601874 | 1037.919
1.605729 | 1039.925
1.609499 | 1041.919
1.613372 | 1043.873
1.617129 | 1045.847
1.62094 | 1047.821
1.624712 | 1049.741
1.628344 | 1051.666
1.632137 | 1053.56
1.635914 | 1055.404
1.639726 | 1057.215
1.6436 | 1059.007
1.647363 | 1060.81
1.651202 | 1062.583
1.654946 | 1064.292
1.658664 | 1065.861
1.662533 | 1067.375
1.666324 | 1068.844
1.670187 | 1070.247
1.673987 | 1071.657
1.677743 | 1073.066
1.681567 | 1074.44
1.685208 | 1075.81
1.688969 | 1077.161
1.692788 | 1078.529
1.696554 | 1079.999
1.70044 | 1081.486
1.704201 | 1083.029
1.708043 | 1084.584
1.711811 | 1086.144
1.715469 | 1087.697
1.719344 | 1089.218
1.723116 | 1090.713
1.726954 | 1092.155
1.730804 | 1093.597
1.734543 | 1095.026
1.738378 | 1096.425
1.742046 | 1097.809
1.745777 | 1099.16
1.749597 | 1100.494
1.753342 | 1101.793
1.757242 | 1103.095
1.761023 | 1104.431
1.764833 | 1105.764
1.768629 | 1107.088
1.772291 | 1108.377
1.77614 | 1109.611
1.779951 | 1110.755
1.783753 | 1111.818
1.787618 | 1112.841
1.791379 | 1113.849
1.79892 | 1115.662
1.806423 | 1117.21
1.814025 | 1118.397
1.821639 | 1119.212
1.82911 | 1118.909
1.836762 | 1117.291
1.840562 | 1116.062
1.844464 | 1114.467
1.848223 | 1112.572
1.852034 | 1110.302
1.855784 | 1107.659
1.859421 | 1104.65
1.863229 | 1101.349
1.867001 | 1097.863
1.870828 | 1094.066
1.874687 | 1089.76
1.878441 | 1082.702
1.882296 | 1038.159

## Probe 35
Probe 35 | Probe 35
Dehnung | Standardkraft
% | N
0 | 28.18362
6.333907e-07 | 27.90436
-2.111302e-06 | 27.67982
-3.694779e-06 | 27.42165
-1.055651e-06 | 27.26762
0.001278921 | 28.5282
0.002803915 | 29.68972
0.005139226 | 30.73458
0.008607146 | 31.95068
0.01199526 | 32.96658
0.0163532 | 33.97928
0.02081881 | 35.00076
0.02624761 | 36.04164
0.0319913 | 37.18
0.03709748 | 38.087
0.04208406 | 39.06293
0.04778511 | 40.11823
0.05338882 | 41.21254
0.0597716 | 42.38206
0.06645134 | 43.59384
0.07320751 | 44.83788
0.07812768 | 45.69581
0.08276474 | 46.54469
0.08800647 | 47.41161
0.09313736 | 48.3876
0.0986677 | 49.44188
0.1042178 | 50.56155
0.1097536 | 51.7618
0.1157338 | 52.98623
0.1216284 | 54.22246
0.1279253 | 55.48006
0.1342242 | 56.75193
0.1404457 | 58.18723
0.1470971 | 59.8508
0.1539684 | 61.63445
0.1608476 | 63.48905
0.1678181 | 65.33885
0.1750883 | 66.95828
0.1825072 | 68.1433
0.189982 | 68.84315
0.1973764 | 69.00857
0.2049286 | 68.79452
0.2125848 | 68.34859
0.2201489 | 67.80614
0.2275719 | 67.23457
0.2352197 | 66.75329
0.2429663 | 66.31734
0.2505372 | 65.84827
0.2578974 | 65.36271
0.2654688 | 64.88509
0.2731521 | 64.41516
0.2807712 | 63.90032
0.2882773 | 63.41678
0.2959026 | 62.96186
0.303507 | 62.63248
0.3110381 | 62.41134
0.3185591 | 62.32345
0.3261629 | 62.35693
0.3337533 | 62.54469
0.3412453 | 62.77702
0.3489052 | 63.09997
0.3566029 | 63.49318
0.3641822 | 63.94574
0.3715602 | 64.41787
0.3791311 | 64.89435
0.3868185 | 65.33721
0.394389 | 65.7693
0.4018446 | 66.20934
0.4094765 | 66.63771
0.4171783 | 67.12136
0.4247695 | 67.62298
0.4321605 | 68.10826
0.439722 | 68.5856
0.4473667 | 69.04845
0.4549676 | 69.48292
0.462562 | 69.93542
0.4701851 | 70.43279
0.4777664 | 70.96149
0.485235 | 71.5474
0.4927764 | 72.16161
0.5004406 | 72.778
0.5080293 | 73.38998
0.5154805 | 73.99936
0.5231387 | 74.59198
0.5308283 | 75.1898
0.5384126 | 75.82298
0.5457794 | 76.45757
0.5533327 | 77.13966
0.561018 | 77.9296
0.5686292 | 78.82197
0.5760907 | 79.7893
0.5837227 | 80.8275
0.591408 | 81.94663
0.5989632 | 83.0842
0.6064069 | 84.18557
0.6140082 | 85.29047
0.6216281 | 86.4521
0.6291658 | 87.62148
0.6367998 | 88.79317
0.644476 | 90.01064
0.6520436 | 91.28464
0.6593997 | 92.52768
0.6669783 | 93.7823
0.6746971 | 95.07916
0.6822918 | 96.39452
0.6897283 | 97.68725
0.6973651 | 99.01382
0.7050603 | 100.3804
0.7126383 | 101.7441
0.7200211 | 103.1198
0.7275906 | 104.4987
0.7352632 | 105.8607
0.7428429 | 107.1935
0.7504094 | 108.4634
0.7580381 | 109.6998
0.7656246 | 110.9319
0.773123 | 112.1585
0.7806543 | 113.3168
0.7882963 | 114.4352
0.7958938 | 115.516
0.8033604 | 116.5403
0.8110434 | 117.5118
0.8187237 | 118.4499
0.8262775 | 119.3836
0.8336372 | 120.301
0.8411997 | 121.2166
0.8489185 | 122.1336
0.856543 | 123.0587
0.8640147 | 123.9081
0.8716288 | 124.5923
0.8792479 | 124.9945
0.8868284 | 124.9389
0.8942951 | 124.0238
0.8980516 | 122.9628
0.9018734 | 121.2008
0.9057488 | 117.9185

## Probe 36
Probe 36 | Probe 36
Dehnung | Standardkraft
% | N
0 | 28.43986
-2.322433e-06 | 28.27042
-8.973035e-06 | 28.11099
-9.0786e-06 | 27.94095
-2.216867e-06 | 27.88061
0.001536184 | 29.06605
0.004179217 | 30.1143
0.008211594 | 31.15154
0.01361885 | 32.32748
0.01911204 | 33.36267
0.02423078 | 34.27319
0.0300698 | 35.33458
0.03467508 | 36.37177
0.03976838 | 37.64877
0.04328771 | 38.73226
0.04678034 | 39.96198
0.05082211 | 41.34484
0.05474902 | 42.85455
0.05894154 | 44.48973
0.06330919 | 46.17979
0.0676266 | 47.9656
0.07237882 | 49.87739
0.07682818 | 51.90816
0.07937409 | 52.98364
0.08191695 | 54.07828
0.08432795 | 55.2244
0.08682182 | 56.4238
0.08957158 | 57.67797
0.09224712 | 58.95126
0.09478322 | 60.25689
0.09751862 | 61.61411
0.1003646 | 63.01027
0.10302 | 64.43577
0.1056851 | 65.89372
0.1086598 | 67.38659
0.1116313 | 68.89088
0.1144484 | 70.42779
0.1174835 | 71.97808
0.1205917 | 73.54669
0.1235241 | 75.1272
0.1266069 | 76.72121
0.1298001 | 78.34282
0.1328044 | 79.97735
0.1359124 | 81.61505
0.139219 | 83.26824
0.1424157 | 84.93876
0.1457531 | 86.59939
0.1492448 | 88.28016
0.1525638 | 89.97149
0.1560041 | 91.65424
0.1594943 | 93.35614
0.1628345 | 95.03957
0.1663999 | 96.7065
0.1700186 | 98.36657
0.173592 | 99.9895
0.177344 | 101.5984
0.1809973 | 103.1996
0.1847322 | 104.772
0.1884875 | 106.3355
0.1920913 | 107.8771
0.1958602 | 109.3884
0.1996284 | 110.8784
0.2033769 | 112.3476
0.2072565 | 113.8144
0.2110318 | 115.2887
0.2148385 | 116.7598
0.2185707 | 118.224
0.2222626 | 119.6538
0.2261303 | 121.0636
0.2299242 | 122.4613
0.2337957 | 123.8318
0.2376597 | 125.2219
0.2413852 | 126.6103
0.2452187 | 128.0059
0.2488875 | 129.3951
0.2525933 | 130.7669
0.2564079 | 132.1354
0.2601522 | 133.5108
0.2640547 | 134.8977
0.2678405 | 136.3097
0.2716466 | 137.7385
0.2754439 | 139.175
0.2790789 | 140.6155
0.2829621 | 142.0463
0.2867803 | 143.4879
0.2906052 | 144.9314
0.2944862 | 146.4121
0.2982021 | 147.9239
0.3020432 | 149.4733
0.3057075 | 151.0497
0.3094 | 152.6409
0.3132436 | 154.2539
0.31696 | 155.8955
0.3208428 | 157.5544
0.3246525 | 159.2563
0.3284396 | 161.0023
0.3322811 | 162.7766
0.3359345 | 164.593
0.3397514 | 166.424
0.3435836 | 168.2697
0.3473879 | 170.1284
0.3512813 | 172.0268
0.3550356 | 173.9701
0.3588723 | 175.9572
0.3625995 | 177.9907
0.3662568 | 180.0478
0.3700858 | 182.1165
0.3738211 | 184.201
0.3776344 | 186.2919
0.3814929 | 188.4177
0.385253 | 190.5792
0.3890667 | 192.7607
0.3927689 | 194.9609375
0.3965293 | 197.1535
0.4003905 | 199.3384
0.4041613 | 201.5149
0.4080672 | 203.6948
0.4118572 | 205.9082
0.4156434 | 208.1351
0.4194492 | 210.3756
0.4230698 | 212.6433
0.4268572 | 214.9056
0.4306359 | 217.1717
0.4344063 | 219.4346
0.4382929 | 221.714
0.4420518 | 224.0164
0.4459262 | 226.3275
0.4496501 | 228.6335
0.4533509 | 230.9151
0.4572527 | 233.1723
0.4609954 | 235.4067
0.4648672 | 237.6248
0.4687018 | 239.8531
0.4724646 | 242.1065
0.476281 | 244.3676
0.4799048 | 246.6382
0.483665 | 248.8989
0.4874472 | 251.1679
0.4912193 | 253.5366
0.4951415 | 256.0566
0.4988981 | 258.7258
0.5027229 | 261.4879
0.506486 | 264.3271
0.510164 | 267.2178
0.5140357 | 270.1563
0.5178275 | 273.1685
0.5216598 | 276.251
0.5255015 | 279.474
0.5292494 | 282.7824
0.533099 | 286.0932
0.5367652 | 289.3798
0.5404645 | 292.6354
0.5442904 | 295.8952
0.5480138 | 299.1831
0.5518854 | 302.495
0.5556995 | 305.8196
0.5594844 | 309.1472
0.5632966 | 312.399
0.5669746 | 315.5512
0.570784 | 318.6153
0.5746033 | 321.6323
0.5784248 | 324.6238
0.5823378 | 327.5846
0.5860864 | 330.5248
0.5899104 | 333.4275
0.5936357 | 336.316
0.5972715 | 339.171
0.6010976 | 341.9858
0.6048395 | 344.7579
0.6086975 | 347.495
0.6125437 | 350.2315
0.6163216 | 352.9597
0.6201942 | 355.6533
0.6238397 | 358.3263
0.627638 | 360.9685
0.6315026 | 363.5814
0.6352563 | 366.1676
0.6391643 | 368.7422
0.6429256 | 371.3546
0.6467286 | 373.9786
0.6504714 | 376.6019
0.65409 | 379.2169
0.6579088 | 381.8126
0.6616496 | 384.3865
0.6655036 | 386.9173
0.6693874 | 389.4377
0.6731336 | 391.9711
0.676989 | 394.4943
0.6806754 | 397.002
0.6844138 | 399.4628
0.6882755 | 401.8906
0.6920512 | 404.2932
0.6959555 | 406.6803
0.6997313 | 409.0887
0.7035111 | 411.5125
0.7073095 | 413.9354
0.7109296 | 416.3476
0.7147125 | 418.7313
0.7185071 | 421.0878
0.7222793 | 423.4219
0.7261793 | 425.7316
0.7299477 | 428.0667
0.7337641 | 430.411
0.7375229 | 432.7424
0.7412237 | 435.1024
0.7450972 | 437.4827
0.7488817 | 439.8754
0.7527389 | 442.2791
0.7565741 | 444.7221
0.7603004 | 447.2249
0.7641405 | 449.7708
0.7678008 | 452.3446
0.7715079 | 454.9217
0.7753328 | 457.4983
0.779089 | 460.0328
0.7829877 | 462.5381
0.7867652 | 465.0589
0.7905909 | 467.5724
0.7943925 | 470.0718
0.7980441 | 472.5519
0.801932 | 474.992
0.8057275 | 477.4135
0.809536 | 479.8033
0.8134006 | 482.1941
0.8171273 | 484.5881
0.8209655 | 486.9693
0.8246365 | 489.3323
0.8283316 | 491.6816
0.8321627 | 494.009
0.8358931 | 496.3944
0.8397767 | 499.0244
0.8435872 | 501.9257
0.8473835 | 505.0769
0.8512153 | 508.4606
0.8548887 | 512.0952
0.8587253 | 515.944
0.8625378 | 520.0148
0.8663156 | 524.2612
0.8701826 | 528.7065
0.8739306 | 533.2767
0.8777643 | 537.7601
0.8814969 | 542.159
0.8851379 | 546.4811
0.888975 | 550.7379
0.8927248 | 554.9569
0.8965616 | 559.126
0.9004329 | 563.3054
0.9041948 | 567.5361
0.9080252 | 571.7968
0.9117165 | 576.1084
0.9154715 | 580.4525
0.9193311 | 584.8268
0.9231089 | 589.2284
0.927009 | 593.6404
0.9307868 | 598.0759
0.9345642 | 602.5284
0.9383709 | 606.9612
0.942003 | 611.3923
0.9457989 | 615.7733
0.949577 | 620.1202
0.9533638 | 624.4672
0.9572458 | 628.8127
0.9609997 | 633.1927
0.964863 | 637.5719
0.968576 | 641.9612
0.9722885 | 646.3397
0.9761797 | 650.7118
0.9799394 | 655.062
0.9838028 | 659.3825
0.9876053 | 663.7326
0.9913599 | 668.0601
0.995158 | 672.3642
0.9987696 | 676.6603
1.002523 | 680.9342
1.006324 | 685.1866
1.010119 | 689.4179
1.014051 | 693.6333
1.017832 | 697.8687
1.021674 | 702.1227
1.025408 | 706.3303
1.029089 | 710.5052
1.032956 | 714.66
1.036747 | 718.7858
1.040616 | 722.8684
1.04444 | 726.9611
1.048193 | 731.0504
1.05203 | 735.119
1.055685 | 739.1821
1.059417 | 743.2313
1.063259 | 747.2915
1.067002 | 751.3725
1.070871 | 755.4376
1.074661 | 759.5211
1.078447 | 763.6277
1.082238 | 767.709
1.085925 | 771.778
1.089751 | 775.8126
1.093569 | 779.8021
1.097378 | 783.7272
1.101253 | 787.5997
1.104998 | 791.4561
1.108827 | 795.2907
1.112551 | 799.1172
1.116215 | 802.9095
1.120045 | 806.6465
1.123789 | 810.3505
1.127647 | 814.0005
1.131469 | 817.6391
1.135243 | 821.251
1.13909 | 824.8259
1.142746 | 828.3217
1.146548 | 831.633
1.150413 | 834.805
1.154188 | 837.8414
1.158088 | 840.618
1.161837 | 838.485
1.165655 | 831.5019
1.16941 | 824.074
1.173057 | 816.6729
1.176883 | 809.3393
1.180657 | 802.1558
1.184543 | 794.9293
1.188392 | 787.8098
1.192111 | 781.0768
1.195941 | 774.8736
1.199628 | 773.7776
1.20338 | 777.6978
1.20722 | 782.3244
1.210992 | 787.0867
1.21489 | 791.8776
1.218663 | 796.7938
1.222467 | 802.0572
1.226254 | 807.4035
1.229864 | 812.5524
1.233667 | 817.5227
1.237442 | 822.3683
1.241203 | 826.9919
1.245088 | 831.3091
1.24886 | 835.4667
1.252692 | 839.4557
1.256439 | 843.1323
1.260143 | 846.5451
1.264018 | 849.5875
1.26781 | 852.2602
1.271679 | 854.796875
1.275509 | 857.3568
1.27926 | 860.032
1.283101 | 862.7725
1.286757 | 865.6375
1.29047 | 868.6418
1.294267 | 871.7829
1.297997 | 875.0286
1.30188 | 878.5855
1.305671 | 882.5244
1.309513 | 886.4731
1.313311 | 890.381
1.316975 | 894.2642
1.320849 | 898.113
1.324652 | 901.8912
1.328483 | 905.5929
1.332358 | 909.2986
1.336103 | 913.0049
1.339935 | 916.6678
1.343607 | 920.3221
1.34732 | 923.9796
1.351123 | 927.6236
1.354854 | 931.2564
1.358746 | 934.8904
1.362538 | 938.5593
1.366334 | 942.2365
1.370158 | 945.9178
1.373825 | 949.6207
1.377647 | 953.3094
1.381466 | 956.9577
1.38528 | 960.5753
1.389155 | 964.1935
1.39289 | 967.8143
1.396719 | 971.4189
1.400419 | 975.024
1.404044 | 978.6177
1.407849 | 982.1535
1.411588 | 985.6498
1.41543 | 989.1008
1.419301 | 992.5334
1.423091 | 995.9512
1.426922 | 999.3156
1.430634 | 1002.647
1.434411 | 1005.926
1.438275 | 1009.132
1.442062 | 1012.284
1.445952 | 1015.378
1.449732 | 1018.47
1.453518 | 1021.484
1.457301 | 1024.475
1.460931 | 1027.469
1.464716 | 1030.421
1.468501 | 1033.355
1.472299 | 1036.246
1.476182 | 1039.139
1.479938 | 1042.058
1.483797 | 1044.975
1.487517 | 1047.894
1.491241 | 1050.841
1.495134 | 1053.784
1.498889 | 1056.703
1.502767 | 1059.613
1.506576 | 1062.571
1.510341 | 1065.562
1.514134 | 1068.563
1.517755 | 1071.563
1.521527 | 1074.55
1.525307 | 1077.52
1.529093 | 1080.471
1.533016 | 1083.408
1.536771 | 1086.382
1.540612 | 1089.343
1.544353 | 1092.27
1.548038 | 1095.166
1.551909 | 1098.03
1.555703 | 1100.865
1.559556 | 1103.676
1.56337 | 1106.495
1.567117 | 1109.331
1.570953 | 1112.149
1.574604 | 1114.937
1.578322 | 1117.7
1.582141 | 1120.439
1.5859 | 1123.161
1.589794 | 1125.841
1.593597 | 1128.504
1.597392 | 1131.161
1.601195 | 1133.817
1.60488 | 1136.472
1.608721 | 1139.091
1.612539 | 1141.704
1.616351 | 1144.294
1.620217 | 1146.865
1.623932 | 1149.471
1.627753 | 1152.08
1.631479 | 1154.731
1.635138 | 1157.377
1.638961 | 1159.96
1.642713 | 1162.514
1.646594 | 1165.039
1.650434 | 1167.584
1.654214 | 1170.141
1.658048 | 1172.69
1.661692 | 1175.225
1.665514 | 1177.692
1.669382 | 1180.12
1.673134 | 1182.477
1.677006 | 1184.785
1.680734 | 1187.081
1.684552 | 1189.319
1.688314 | 1191.491
1.691975 | 1193.563
1.695803 | 1195.535
1.699541 | 1197.419
1.703402 | 1199.216
1.707266 | 1200.95
1.711018 | 1202.623
1.714874 | 1204.208
1.718568 | 1205.704
1.722336 | 1207.082
1.726176 | 1208.361
1.72993 | 1209.55
1.733798 | 1210.647
1.741391 | 1212.451
1.748783 | 1213.826
1.756378 | 1214.732
1.764075 | 1215.204
1.771668 | 1215.208
1.779106 | 1214.744
1.786758 | 1213.11
1.790628 | 1211.824
1.794462 | 1210.259
1.798206 | 1208.355
1.802035 | 1205.962
1.805702 | 1202.759
1.809436 | 1197.926
1.813252 | 1190.883
1.817009 | 1160.988

## Probe 37
Probe 37 | Probe 37
Dehnung | Standardkraft
% | N
0 | 28.06861
-4.117039e-06 | 27.76871
-6.861732e-06 | 27.41061
-6.861732e-06 | 27.18572
1.456799e-05 | 27.01173
0.0008965646 | 28.14561
0.001901017 | 29.15774
0.003234409 | 30.1709
0.005425625 | 31.40396
0.008560381 | 32.64243
0.01100949 | 33.66709
0.01380401 | 34.77266
0.0170874 | 35.94884
0.0207275 | 37.18245
0.02438966 | 38.54737
0.02883268 | 40.10205
0.03178661 | 41.32372
0.03483934 | 42.63572
0.03841282 | 44.02541
0.04185815 | 45.5027
0.04536661 | 47.01795
0.04933723 | 48.60722
0.05306579 | 50.27226
0.05718198 | 52.04317
0.06150773 | 53.87336
0.06581689 | 55.7791
0.07053946 | 57.67774
0.07504086 | 59.57266
0.08004939 | 61.44402
0.08475306 | 63.26245
0.09006921 | 65.0517
0.09525383 | 66.81719
0.1008585 | 68.5821
0.1064567 | 70.38199
0.1120635 | 72.23502
0.1180998 | 74.13393
0.1240717 | 76.08366
0.1304105 | 78.09022
0.1334876 | 79.09192
0.136775 | 80.10869
0.1399159 | 81.14375
0.1430576 | 82.1808
0.1464532 | 83.24217
0.1497654 | 84.32996
0.1531355 | 85.4088
0.1567095 | 86.5127
0.1601362 | 87.64551
0.1636575 | 88.77775
0.1672289 | 89.93979
0.1706514 | 91.11853
0.174295 | 92.30686
0.177998 | 93.51397
0.1816736 | 94.69904
0.1854998 | 95.89802
0.1892059 | 97.11638
0.1929973 | 98.32832
0.1967503 | 99.54691
0.2003679 | 100.7612
0.204169 | 101.9724
0.2079345 | 103.1848
0.2117255 | 104.3884
0.2156001 | 105.5968
0.2193489 | 106.8226
0.2231729 | 108.045
0.2269053 | 109.2731
0.2306012 | 110.4967
0.2344708 | 111.7296
0.2382536 | 112.9588
0.2421435 | 114.1849
0.2459755 | 115.4198
0.2497156 | 116.6701
0.2535529 | 117.9408
0.2571893 | 119.218
0.2609195 | 120.507
0.2647364 | 121.8099
0.2684942 | 123.1366
0.2724075 | 124.4816
0.2761523 | 125.8536
0.2799725 | 127.2484
0.2837601 | 128.6644
0.2874192 | 130.0763
0.291318 | 131.4841
0.2950943 | 132.8924
0.2989406 | 134.2884
0.3028073 | 135.6951
0.3065263 | 137.1037
0.3103668 | 138.5155
0.3140219 | 139.9217
0.3177458 | 141.3189
0.3215776 | 142.7163
0.3253131 | 144.1142
0.3292029 | 145.5188
0.3329816 | 146.9413
0.3367978 | 148.3699
0.3406012 | 149.8155
0.3442612 | 151.3178
0.3481069 | 152.8897
0.351913 | 154.5226
0.3557285 | 156.1975
0.3596173 | 157.9415
0.3633631 | 159.755
0.3672016 | 161.6381
0.3709035 | 163.5799
0.3745815 | 165.5783
0.378414 | 167.6058
0.3821423 | 169.6073
0.3859881 | 171.5557
0.3898397 | 173.4688
0.3935875 | 175.3413
0.3973933 | 177.1341
0.4010796 | 178.803
0.4048662 | 180.3095
0.4087251 | 181.6301
0.412515 | 182.7362
0.4201881 | 184.2669
0.4277681 | 184.5593
0.43521 | 183.5372
0.4427612 | 181.3692
0.446633 | 179.9267
0.4503891 | 178.2701
0.4542794 | 176.4509
0.4579741 | 174.558
0.4617051 | 172.663
0.4655991 | 170.8121
0.4693336 | 169.0198
0.473224 | 167.2874
0.4770316 | 165.6292
0.4808146 | 164.0965
0.4846217 | 162.7366
0.4882395 | 161.5786
0.4957775 | 159.814
0.5034852 | 158.647
0.5110697 | 158.0075
0.5185215 | 157.8126
0.5261486 | 157.8216
0.5338361 | 157.8884
0.5414455 | 157.994
0.548804 | 158.2051
0.5563655 | 158.6073
0.5640381 | 159.1086
0.5716289 | 159.6658
0.5791429 | 160.2772
0.5867792 | 160.7401
0.5944312 | 161.0727
0.6019514 | 161.3646
0.6094428 | 161.612
0.6170612 | 161.8968
0.6246633 | 162.3393
0.6321621 | 162.8987
0.6398309 | 163.5413
0.6475175 | 164.3051
0.6550645 | 165.1808
0.6624172 | 166.146
0.6700002 | 167.2301
0.677725 | 168.4496
0.6853216 | 169.8492
0.6927606 | 171.3791
0.7003977 | 173.0461
0.7080615 | 174.868
0.7156259 | 176.7961
0.7230589 | 178.7335
0.7306368 | 180.6969
0.7345298 | 181.7087
0.7382879 | 182.7524
0.7421178 | 183.7949
0.7458374 | 184.8274
0.7495596 | 185.8436
0.7534405 | 186.8487
0.7572162 | 187.8659
0.7610921 | 188.8861
0.7649089 | 189.9229
0.7686448 | 190.9502
0.7724669 | 191.9563
0.7798417 | 193.883
0.7874385 | 195.7717
0.7950891 | 197.6461
0.8027198 | 199.4666
0.81028 | 201.2019
0.8178841 | 202.8535
0.8254722 | 204.4648
0.8329568 | 206.0286
0.8404969 | 207.5876
0.8481412 | 209.1715
0.8557385 | 210.8742
0.8632193 | 212.6687
0.8708644 | 214.5052
0.878529 | 216.3027
0.8861174 | 218.0762
0.8934795 | 219.7404
0.9010674 | 221.2396
0.9087614 | 222.5672
0.9163706 | 223.7015
0.923827 | 224.5523
0.931455 | 225.0273
0.9391219 | 224.9368
0.9467085 | 224.0055
0.9541577 | 222.0067
0.9579115 | 220.5142
0.9617229 | 218.6897
0.9656007 | 216.5731
0.9693536 | 214.159
0.973233 | 211.499
0.9769095 | 208.6274
0.9806448 | 205.6186
0.9845403 | 202.5165
0.9882891 | 199.3299
0.9921758 | 196.1162
0.9959673 | 192.9096
0.9997366 | 189.6295
1.003503 | 186.0811
1.007099 | 181.6617
1.010883 | 174.153
1.01468 | 166.0572
1.018489 | 157.7707

## Probe 38
Probe 38 | Probe 38
Dehnung | Standardkraft
% | N
0 | 28.7237
-6.228342e-06 | 28.17076
-8.973035e-06 | 27.83261
-1.108434e-05 | 27.43771
4.222605e-07 | 27.24998
0.0005542168 | 28.29012
0.001497652 | 29.45144
0.002672381 | 30.8305
0.004072913 | 32.13871
0.005861608 | 33.45601
0.007942297 | 34.79816
0.01060349 | 36.05754
0.01354052 | 37.38653
0.01657995 | 38.90553
0.01879291 | 40.06644
0.02152557 | 41.30498
0.02413134 | 42.60538
0.02673584 | 43.92157
0.02965493 | 45.20745
0.03292206 | 46.56904
0.03592328 | 48.03692
0.0391863 | 49.55341
0.04290652 | 51.18188
0.04643767 | 52.93102
0.05035562 | 54.75871
0.05443011 | 56.66096
0.05841509 | 58.6293
0.06065919 | 59.65896
0.06287426 | 60.69138
0.06496889 | 61.72913
0.06708104 | 62.78276
0.06937254 | 63.88402
0.07181078 | 64.99976
0.07417638 | 66.12572
0.07646049 | 67.28944
0.07891203 | 68.50501
0.08153258 | 69.75365
0.08403722 | 71.01197
0.086444 | 72.32658
0.08903288 | 73.7151
0.0917516 | 75.16502
0.09431874 | 76.65993
0.0968258 | 78.21663
0.09958812 | 79.84367
0.1024597 | 81.51952
0.1051882 | 83.26239
0.108 | 85.07146
0.1110387 | 86.93446
0.1139378 | 88.84486
0.1168032 | 90.81045
0.119917 | 92.80181
0.1229406 | 94.81742
0.1258261 | 96.85262
0.1289972 | 98.89053
0.132251 | 100.9454
0.1353441 | 102.9905
0.1386574 | 105.0077
0.1419997 | 107.0247
0.1451836 | 109.0114
0.1485683 | 110.93
0.1519222 | 112.8346
0.1551653 | 114.6903
0.1586474 | 116.4866
0.1621335 | 118.2749
0.1656294 | 120.013
0.1693404 | 121.7086
0.172913 | 123.3846
0.1765629 | 125.0049
0.1802608 | 126.5921
0.1838217 | 128.1362
0.187607 | 129.6159
0.1913843 | 131.0452
0.1951481 | 132.391
0.199025 | 133.6374
0.2027605 | 134.7913
0.2065878 | 135.8567
0.2103136 | 136.8643
0.2177811 | 138.8066
0.2253778 | 140.7724
0.2292334 | 141.9667
0.2329785 | 143.538
0.2368018 | 145.3644
0.2404994 | 147.5408
0.2442513 | 149.9802
0.2481036 | 152.6564
0.2518747 | 155.5255
0.2557906 | 158.5528
0.2595886 | 161.7484
0.2633633 | 165.1036
0.2671548 | 168.4356
0.2707873 | 171.5814
0.2745781 | 174.6346
0.278354 | 177.5238
0.2821387 | 180.2912
0.2860345 | 182.9765
0.2897742 | 185.6051
0.2936356 | 188.1734
0.2973478 | 190.6887
0.3010543 | 193.1394
0.3049656 | 195.5443
0.3087191 | 197.9132
0.3126009 | 200.3118
0.3164019 | 202.8258
0.3201572 | 205.4731
0.323998 | 208.1507
0.3276214 | 210.8891
0.331388 | 213.6727
0.3351784 | 216.5191
0.3389425 | 219.4413
0.3428412 | 222.41
0.3465926 | 225.435
0.350428 | 228.453
0.3541882 | 231.3961
0.3578936 | 234.2354
0.3617648 | 237.0382
0.3655434 | 239.7589
0.3694038 | 242.4011
0.3732413 | 244.9868
0.3770024 | 247.5006
0.3808449 | 249.9704
0.3844975 | 252.4115
0.3882207 | 254.8152
0.3920345 | 257.1887
0.3957711 | 259.5459
0.3996417 | 261.8938
0.4034467 | 264.2859
0.4072223 | 266.7011
0.4110198 | 269.1304
0.4146887 | 271.5787
0.4185171 | 274.0164
0.4223521 | 276.4379
0.4261723 | 278.8447
0.4300599 | 281.2631
0.433803 | 283.6936
0.4376314 | 286.1292
0.4413502 | 288.5758
0.4450078 | 291.0364
0.4488527 | 293.4953
0.4525786 | 296.015
0.4564138 | 298.6166
0.4602497 | 301.3252
0.4640319 | 304.1385
0.4678959 | 307.0522
0.4715404 | 310.0764
0.47535 | 313.1894
0.4792171 | 316.3956
0.4829725 | 319.6885
0.4868824 | 323.0685
0.490638 | 326.479
0.4944459 | 329.8951
0.4981889 | 333.334
0.5018281 | 336.7781
0.5056497 | 340.2135
0.509378 | 343.6324
0.5132197 | 347.0168
0.5170989 | 350.3824
0.5208517 | 353.733
0.5247076 | 357.0507
0.52841 | 360.3528
0.5321499 | 363.6204
0.5360095 | 366.821
0.5397765 | 369.9571
0.5436517 | 373.0318
0.5474303 | 376.0817
0.5512454 | 379.108
0.5550484 | 382.1054
0.558658 | 385.0645
0.5624461 | 387.9808
0.5662309 | 390.8634
0.5700082 | 393.7111
0.5738902 | 396.5464
0.5776522 | 399.3874
0.5814698 | 402.2202
0.5852163 | 405.0331
0.588923 | 407.8242
0.5927878 | 410.5796
0.5965661 | 413.3074
0.6004499 | 416.0043
0.6042985 | 418.6952
0.6080553 | 421.3778
0.61189 | 424.0559
0.6155296 | 426.7363
0.6192494 | 429.3803
0.6230607 | 432.0015
0.6268005 | 434.5983
0.6306995 | 437.1767
0.6344859 | 439.7628
0.6383254 | 442.3331
0.6421228 | 444.8828
0.6457714 | 447.41
0.6496447 | 449.8933
0.6534298 | 452.3364
0.6572587 | 454.7394
0.6611298 | 457.1262
0.6648609 | 459.4968
0.6686948 | 461.8396
0.6723559 | 464.1741
0.6760509 | 466.4854
0.6798757 | 468.7598
0.6836143 | 471.0016
0.6875121 | 473.2138
0.6913276 | 475.4363
0.6951309 | 477.6467
0.6989412 | 479.8513
0.7025964 | 482.0571
0.7064208 | 484.2336
0.7102431 | 486.3681
0.7140526 | 488.4587
0.7179304 | 490.5499
0.7216751 | 492.6463
0.7255018 | 494.7286
0.7292077 | 496.7567
0.7328634 | 498.7538
0.7367013 | 500.8244
0.7404563 | 502.9822
0.7443036 | 505.1708
0.7481625 | 507.3928
0.7519164 | 508.6666
0.7557419 | 509.7047
0.7632144 | 511.0094
0.7708594 | 510.6859
0.7785116 | 510.7414
0.7860992 | 511.1423
0.7897103 | 512.4169
0.7934918 | 514.0224
0.7972823 | 515.8348
0.8010897 | 518.1909
0.8049728 | 521.3311
0.8087158 | 524.4075
0.8125933 | 527.4073
0.8163042 | 530.2899
0.8200259 | 533.0752
0.8239312 | 535.8749
0.8276743 | 538.644
0.8315343 | 541.3457
0.8353392 | 544.056
0.8391087 | 546.7808
0.8429151 | 549.4802
0.8465451 | 552.1147
0.850317 | 554.7207
0.8540978 | 557.3209
0.8578671 | 559.8688
0.8617861 | 562.4026
0.8655447 | 564.9722
0.8693797 | 567.5491
0.8731411 | 570.1414
0.8768396 | 572.7345
0.8807212 | 575.3349
0.8844864 | 577.9485
0.8883304 | 580.5483
0.8921516 | 583.1642
0.8958929 | 585.8213
0.8997396 | 588.4811
0.9033981 | 591.0917
0.9071229 | 593.6478
0.9109518 | 596.1296
0.9146947 | 598.5091
0.9185692 | 600.436
0.9223736 | 602.2794
0.9261771 | 604.144
0.9299845 | 605.9869
0.933659 | 607.8232
0.9374868 | 609.6484375
0.9413072 | 611.5121
0.9451147 | 613.3999
0.9489913 | 615.1408
0.9527288 | 616.9455
0.9565677 | 619.2168
0.9602987 | 621.6194
0.9639601 | 624.0267
0.9677836 | 626.4579
0.9715132 | 628.9009
0.9753778 | 631.3431
0.9792024 | 633.8073
0.9829994 | 636.2752
0.9868492 | 638.9462
0.9904871 | 641.6475
0.9943034 | 644.2602
0.998153 | 646.8257
1.001919 | 649.3256
1.005808 | 651.794
1.009554 | 654.2732
1.013361 | 656.7204
1.017078 | 659.1288
1.020686 | 661.5212
1.024507 | 663.8794
1.028275 | 666.2147
1.032144 | 668.5344
1.036025 | 670.8685
1.039807 | 673.2396
1.043663 | 675.6221
1.047339 | 677.997
1.051094 | 680.3762
1.054938 | 682.772
1.058719 | 685.1793
1.062609 | 687.6139
1.066377 | 690.1127
1.070183 | 692.6527
1.073973 | 695.2166
1.077601 | 697.8006
1.081403 | 700.3779
1.085203 | 702.9672
1.088989 | 705.5601
1.092859 | 708.1667
1.096617 | 710.8049
1.100436 | 713.4344
1.104175 | 716.0521
1.107879 | 718.6693
1.111737 | 721.2637
1.115516 | 723.8277
1.119376 | 726.3665
1.123215 | 728.9134
1.126976 | 731.4545
1.130814 | 733.971
1.134458 | 736.4836
1.138183 | 738.973
1.142006 | 741.4453125
1.145766 | 743.8988
1.149652 | 746.3602
1.153413 | 748.8534
1.157236 | 751.3499
1.161031 | 753.8408
1.164689 | 756.3235
1.16857 | 758.7862
1.172359 | 761.214
1.17619 | 763.5939
1.180051 | 765.9647
1.183797 | 768.3247
1.187641 | 770.5583
1.191308 | 772.7193
1.19502 | 774.8617
1.198848 | 776.9891
1.202595 | 779.0994
1.206487 | 781.2095
1.210268 | 783.3636
1.214059 | 785.5391
1.217865 | 787.7277
1.221522 | 789.9291
1.225354 | 792.2176
1.229179 | 794.5631
1.232993 | 796.8845
1.236865 | 799.2216
1.240608 | 801.5886
1.244453 | 803.958
1.248176 | 806.3451
1.251831 | 808.7307
1.255653 | 811.0869
1.259382 | 813.3744
1.263214 | 815.4343
1.267071 | 817.4324
1.270838 | 819.4677
1.274665 | 821.4995
1.278365 | 823.5387
1.282135 | 825.5624
1.285995 | 827.5532
1.28978 | 829.5236
1.293674 | 831.484
1.297447 | 833.5375
1.301246 | 835.8167
1.305043 | 838.1868
1.308677 | 840.5623
1.312446 | 842.909
1.3162 | 845.2386
1.319997 | 847.5186
1.323875 | 849.7877
1.327639 | 852.0779
1.331506 | 854.3718
1.335224 | 856.6674
1.338963 | 858.9346
1.342855 | 861.1645
1.346605 | 863.3528
1.350481 | 865.5229
1.354297 | 867.7416
1.358102 | 870.0117
1.361899 | 872.3312
1.365515 | 874.671
1.369289 | 877.0274
1.373061 | 879.4036
1.376852 | 881.7889
1.380751 | 884.2122
1.384503 | 886.7054
1.388333 | 889.2154
1.392079 | 891.7307
1.395784 | 894.2263
1.399653 | 896.6946
1.403422 | 899.158
1.407286 | 901.5989
1.411119 | 904.0551
1.414873 | 906.5161
1.418689 | 908.9702
1.4223 | 911.4121
1.425998 | 913.8318
1.429804 | 916.235
1.433552 | 918.6349
1.437449 | 921.0101
1.441264 | 923.402
1.445075 | 925.7881
1.448873 | 928.1363
1.452572 | 930.4575
1.456411 | 932.7121
1.46023 | 934.9202
1.464054 | 937.0805
1.46794 | 939.2109
1.471689 | 941.319
1.47552 | 943.3607
1.479221 | 945.3903
1.48287 | 947.3916
1.486696 | 949.3449
1.490452 | 951.2937
1.494313 | 953.2338
1.49813 | 955.2101
1.50192 | 957.1995
1.505762 | 959.1694
1.509416 | 961.1427
1.513239 | 963.1264
1.517106 | 965.0882
1.520885 | 967.0037
1.52477 | 968.9084
1.528503 | 970.7927
1.532313 | 972.5331
1.536048 | 974.2937
1.539685 | 976.0359
1.543511 | 977.7563
1.54726 | 979.4585
1.551124 | 981.1171875
1.554991 | 982.7823
1.558748 | 984.4672
1.56258 | 986.1571
1.566267 | 987.8678
1.570035 | 989.6826
1.573897 | 991.4703
1.577672 | 993.2479
1.581565 | 995.0345
1.585319 | 996.8625
1.589109 | 998.7334
1.592895 | 1000.612
1.596519 | 1002.489
1.600318 | 1004.342
1.604097 | 1006.18
1.60789 | 1008.015
1.611795 | 1009.833
1.615561 | 1011.68
1.619381 | 1013.515
1.623115 | 1015.332
1.626835 | 1017.12
1.630718 | 1018.861
1.634496 | 1020.591
1.63836 | 1022.301
1.642156 | 1024.041
1.645903 | 1025.783
1.649733 | 1027.487
1.653381 | 1029.178
1.657106 | 1030.834
1.660929 | 1032.478
1.664699 | 1034.084
1.6686 | 1035.681
1.672368 | 1037.282
1.676208 | 1038.849
1.679981 | 1040.4
1.683643 | 1041.856
1.687535 | 1043.145
1.691316 | 1044.314
1.695121 | 1045.411
1.698977 | 1046.528
1.70272 | 1047.682
1.706554 | 1048.801
1.710209 | 1049.909
1.713908 | 1050.993
1.717749 | 1052.061
1.721514 | 1053.172
1.725431 | 1054.40625
1.729222 | 1055.758
1.733022 | 1057.108
1.73683 | 1058.403
1.740496 | 1059.648
1.74432 | 1060.861
1.748119 | 1062.013
1.751924 | 1063.103
1.755792 | 1064.132
1.763376 | 1066.018
1.770743 | 1067.567
1.778331 | 1068.702
1.786032 | 1069.426
1.793639 | 1069.684
1.801086 | 1069.233
1.808724 | 1068.134
1.816407 | 1066.257
1.820189 | 1064.248
1.823962 | 1061.553
1.827605 | 1058.149
1.831422 | 1053.78125
1.835205 | 1048.721
1.839012 | 1043.282
1.842887 | 1037.504
1.84664 | 1031.308
1.850503 | 1024.755
1.854207 | 1017.686
1.857934 | 1010.12
1.861816 | 1001.955
1.865555 | 993.7327
1.869423 | 985.972
1.873212 | 978.5739
1.876998 | 971.1533
1.880814 | 963.5869
1.884447 | 955.9661
1.88823 | 948.1154
1.89202 | 940.0626
1.895807 | 931.9874
1.899698 | 923.7822
1.903454 | 915.1697
1.907301 | 905.7039
1.911037 | 895.2772
1.914739 | 883.3785
1.918617 | 870.4034
1.922411 | 856.8998
1.926266 | 843.0776
1.930066 | 829.3771
1.933826 | 816.3204
1.93767 | 803.9468
1.94133 | 792.0339
1.94507 | 780.6715
1.948878 | 769.6928
1.952626 | 759.9771
1.956506 | 751.416
1.960308 | 743.3803
1.964094 | 735.6642
1.967864 | 728.2566
1.971555 | 721.0124
1.9754 | 713.7498
1.979194 | 706.0218
1.983021 | 698.0172
1.986895 | 690.2759
1.990635 | 682.3859
1.994469 | 674.0771
1.998174 | 665.4412
2.001853 | 656.5273
2.005685 | 647.3685
2.009426 | 638.0311
2.013302 | 628.5291
2.017117 | 618.5079
2.020892 | 606.9609375
2.024724 | 595.1069
2.02837 | 583.1519
2.032188 | 570.9855
2.036038 | 558.6617
2.039845 | 546.4413
2.04374 | 534.3539

## Probe 39
Probe 39 | Probe 39
Dehnung | Standardkraft
% | N
0 | 28.12806
-6.861732e-06 | 27.7943
-1.002869e-05 | 27.42574
-1.013425e-05 | 27.12655
-1.11899e-05 | 26.94267
0.0008259415 | 28.11962
0.001815825 | 29.19788
0.003225964 | 30.25973
0.005549558 | 31.57027
0.007486467 | 32.63681
0.009842469 | 33.90461
0.01258473 | 35.29007
0.01589853 | 36.75517
0.01798407 | 37.82261
0.02026375 | 38.93259
0.0228142 | 40.11036
0.02571461 | 41.34317
0.02845919 | 42.64997
0.03136403 | 44.00398
0.03475921 | 45.38844
0.0380179 | 46.91627
0.041364 | 48.56252
0.04519464 | 50.36134
0.04879642 | 52.28783
0.05063146 | 53.29913
0.05265007 | 54.35891
0.05480561 | 55.44994
0.0568902 | 56.57111
0.05889763 | 57.71316
0.06094263 | 58.90476
0.0632221 | 60.13287
0.06555414 | 61.37953
0.0677575 | 62.61753
0.06991018 | 63.87569
0.07223251 | 65.17226
0.07471645 | 66.47401
0.07709177 | 67.7464
0.0793343 | 68.99709
0.0817377 | 70.25763
0.0843765 | 71.48277
0.0869505 | 72.65778
0.08941428 | 73.81701
0.09208171 | 74.98272
0.09490378 | 76.14067
0.09755905 | 77.28841
0.1002046 | 78.43153
0.1030951 | 79.59029
0.1059122 | 80.75323
0.1085641 | 81.92982
0.1114493 | 83.13816
0.1145351 | 84.37068
0.117458 | 85.63023
0.120418 | 86.9079
0.1236101 | 88.19858
0.1266649 | 89.51693
0.1296966 | 90.83969
0.1329525 | 92.17453
0.1360608 | 93.56031
0.1391229 | 94.94543
0.1424479 | 96.33706
0.1457515 | 97.76325
0.1490559 | 99.17886
0.1525981 | 100.6123
0.1560056 | 102.0788
0.1594373 | 103.5339
0.1630022 | 105.0176
0.1663986 | 106.5164
0.1699377 | 107.9949
0.1736183 | 109.4929
0.1772207 | 110.9797
0.1810137 | 112.4606
0.1847315 | 113.9609
0.1884608 | 115.4647
0.1922551 | 116.9693
0.1958715 | 118.4887
0.1996131 | 120.0021
0.2034089 | 121.5306
0.207161 | 123.0622
0.2110486 | 124.5997
0.2148214 | 126.1551
0.2186207 | 127.7146
0.2223736 | 129.2684
0.2260475 | 130.7953
0.2298998 | 132.2645
0.2336977 | 133.6274
0.2375502 | 134.8291
0.2451682 | 136.7052
0.2526924 | 138.6674
0.2563584 | 139.7262
0.2602 | 140.8441
0.2639446 | 142.0323
0.2678249 | 143.3295
0.2716209 | 144.776
0.2754074 | 146.4213
0.2792484 | 148.3386
0.282877 | 150.3647
0.2867406 | 152.3804
0.290572 | 154.3818
0.2943456 | 156.3685
0.2982481 | 158.3644
0.3019784 | 160.3815
0.3058104 | 162.4111
0.3095226 | 164.4622
0.3131873 | 166.509
0.3170274 | 168.5693
0.320748 | 170.6288
0.3246182 | 172.6738
0.328446 | 174.7161
0.3322027 | 176.745
0.3360639 | 178.7605
0.3397498 | 180.7548
0.3435553 | 182.7447
0.3473814 | 184.7494
0.3511604 | 186.7751
0.3550634 | 188.8087
0.3588247 | 190.8609
0.3626583 | 192.93
0.3664013 | 194.9988
0.3700295 | 197.051
0.3738569 | 199.0872
0.3776171 | 201.1006
0.3814153 | 203.0565
0.3852758 | 204.9647
0.3890324 | 206.8313
0.3928504 | 208.6785
0.3965667 | 210.5411
0.4002918 | 212.3856
0.4041708 | 214.1976
0.4079536 | 215.9529
0.4118461 | 217.6173
0.415653 | 219.1523
0.419406 | 220.4675
0.4268795 | 221.6725
0.4344449 | 219.7207
0.4381871 | 217.4327
0.4420829 | 214.5113
0.4458486 | 211.0336
0.449707 | 207.1544
0.4534676 | 203.0169
0.4571462 | 198.763
0.4610449 | 194.6264
0.4647976 | 190.867
0.4686578 | 187.5338
0.4725175 | 184.9079
0.4762567 | 182.8673
0.480082 | 181.2608
0.4837228 | 179.9757
0.4874517 | 178.8804
0.4949991 | 177.1077
0.5026921 | 175.683
0.5103039 | 174.6443
0.5178167 | 173.9619
0.5254381 | 173.8568
0.5330487 | 174.2514
0.5405671 | 174.7499
0.5480855 | 175.3604
0.5556627 | 175.8868
0.5632848 | 176.3802
0.5707696 | 176.7587
0.5784115 | 177.1168
0.5861286 | 177.4252
0.593698 | 177.6558
0.6010611 | 177.9087
0.6086444 | 178.3207
0.6163484 | 179.069
0.6239714 | 180.1832
0.6314139 | 181.7157
0.6390308 | 183.5025
0.6467271 | 185.5802
0.6505059 | 186.7008
0.654275 | 187.8442
0.6578824 | 189.0061
0.66168 | 190.1806
0.6654505 | 191.3566
0.6692717 | 192.5166
0.6731813 | 193.6789
0.6769118 | 194.8282
0.6807457 | 195.9298
0.6844647 | 196.9743
0.6920661 | 198.8935
0.6997335 | 200.5773
0.7072857 | 202.1102
0.714727 | 203.4922
0.7223067 | 204.7457
0.7299613 | 205.9276
0.7375506 | 207.0881
0.7450102 | 208.1689
0.7526782 | 209.2683
0.7603658 | 210.3583
0.7679252 | 211.351
0.7753 | 212.1764
0.7828745 | 212.821
0.7905711 | 213.1663
0.7981971 | 213.2793
0.8057002 | 213.1483
0.8133079 | 212.8108
0.8209271 | 212.2748
0.8284607 | 211.1613
0.8321322 | 210.0827
0.8359576 | 208.6553
0.8396707 | 206.8586
0.8435512 | 204.614
0.8474117 | 199.3225

## Probe 40
Probe 40 | Probe 40
Dehnung | Standardkraft
% | N
0 | 28.22307
-1.055651e-06 | 27.81224
-3.166953e-06 | 27.63745
-7.389557e-06 | 27.33174
1.477912e-06 | 27.25832
0.001230467 | 28.36925
0.002708695 | 29.45012
0.004900438 | 30.59345
0.007742568 | 31.80174
0.01092863 | 33.05487
0.01371966 | 34.05935
0.01720363 | 35.12461
0.02062489 | 36.28849
0.02439557 | 37.53101
0.02886826 | 38.91891
0.03332215 | 40.40852
0.03676738 | 41.42669
0.04017259 | 42.51498
0.0435304 | 43.60649
0.04744529 | 44.70778
0.05114355 | 45.84496
0.05503004 | 47.03668
0.05934216 | 48.29316
0.06348232 | 49.66304
0.06822874 | 51.24563
0.07264379 | 53.05433
0.07510303 | 54.06611
0.07761295 | 55.11073
0.07994878 | 56.18489
0.08225485 | 57.31803
0.08484141 | 58.51408
0.08754715 | 59.71917
0.09008631 | 60.92442
0.09262463 | 62.14027
0.09543381 | 63.36596
0.09821788 | 64.5631
0.1008351 | 65.75196
0.103603 | 66.93381
0.106534 | 68.1153
0.1092709 | 69.29951
0.1119949 | 70.4833
0.115012 | 71.65548
0.1180233 | 72.83131
0.1209271 | 73.99864
0.1241002 | 75.15748
0.1272907 | 76.34509
0.1303127 | 77.53389
0.1335276 | 78.70791
0.1367537 | 79.89971
0.139821 | 81.08575
0.1431156 | 82.25011
0.1465238 | 83.43384
0.149807 | 84.59909
0.1532714 | 85.75804
0.1567529 | 86.93835
0.1601621 | 88.10535
0.163736 | 89.26299
0.1671935 | 90.44712
0.1706284 | 91.61971
0.174297 | 92.79726
0.1779194 | 93.97453
0.181636 | 95.12906
0.1854474 | 96.2922
0.1891523 | 97.44994
0.1929426 | 98.58421
0.1966382 | 99.67529
0.2003387 | 100.6805
0.2079692 | 102.4839
0.2156665 | 104.1664
0.2232664 | 105.8173
0.230625 | 107.4727
0.2382004 | 109.2918
0.2421123 | 110.314
0.2458636 | 111.3655
0.2496849 | 112.4313
0.2534581 | 113.5036
0.2571192 | 114.5848
0.2610266 | 115.6817
0.2648009 | 116.9749
0.2686298 | 118.5026
0.2724994 | 120.2489
0.2762202 | 122.1916
0.2800612 | 124.2817
0.2837241 | 126.4935
0.2874346 | 128.7897
0.2912619 | 131.1241
0.294999 | 133.4837
0.2988977 | 135.8727
0.3026677 | 138.1774
0.3064757 | 140.4016
0.3103026 | 142.6002
0.3139741 | 144.7686
0.3178177 | 146.8857
0.32162 | 148.9034
0.3254466 | 150.8215
0.3293272 | 152.7159
0.3330755 | 154.6105
0.3369137 | 156.492
0.3405895 | 158.3087
0.3442626 | 159.9948
0.3481124 | 161.5748
0.3518555 | 163.0854
0.3556881 | 164.5744
0.3595245 | 166.1529
0.3632869 | 167.8325
0.3670953 | 169.5926
0.3707777 | 171.418
0.3745621 | 173.2899
0.3784187 | 175.2136
0.3822121 | 177.1747
0.3861164 | 179.1711
0.3898796 | 181.2265
0.3936874 | 183.3146
0.3974753 | 185.4301
0.4010888 | 187.58
0.4049023 | 189.7442
0.4086679 | 191.9284
0.4124526 | 194.136
0.4163288 | 196.3899
0.4200831 | 198.7207
0.423959 | 201.1175
0.4276547 | 203.5544
0.4313842 | 206.0246
0.4352756 | 208.5595
0.439019 | 211.1479
0.4429146 | 213.7892
0.4467176 | 216.5167
0.450485 | 219.3061
0.4542926 | 222.1521
0.4579181 | 224.9974
0.4616959 | 227.8052
0.4654693 | 230.5914
0.4692527 | 233.341
0.4731677 | 236.0605
0.4769178 | 238.7459
0.4807572 | 241.392
0.4844932 | 243.969
0.4881942 | 246.4735
0.4920717 | 248.9016
0.4958387 | 251.2538
0.4997023 | 253.5378
0.5035278 | 255.7486
0.5072978 | 257.8842
0.5111321 | 259.9217
0.5147644 | 261.8495
0.5184994 | 263.6556
0.5223162 | 265.3056
0.5260588 | 266.7855
0.5299396 | 268.0863
0.5337346 | 269.1345
0.5413333 | 270.0864
0.5488426 | 269.5231
0.5564767 | 267.6335
0.5603697 | 266.426
0.5641159 | 265.1447
0.5679501 | 263.8479
0.5716519 | 262.6163
0.5753184 | 261.5327
0.5828704 | 260.0722
0.5905793 | 259.6031
0.5982187 | 259.949
0.6057021 | 260.6362
0.6133057 | 261.6828
0.6209462 | 263.1023
0.628479 | 264.8174
0.6359493 | 266.7779
0.6396862 | 267.8631
0.6435547 | 268.9955
0.6474102 | 270.1874
0.6511706 | 271.4112
0.655016 | 272.6683
0.6586814 | 273.9452
0.6624625 | 275.2359
0.6663219 | 276.5351
0.6700971 | 277.8351
0.6739962 | 279.1483
0.6777651 | 280.4776
0.6815533 | 281.8107
0.6853153 | 283.1547
0.6889417 | 284.5091
0.6927656 | 285.8605
0.6965406 | 287.2006
0.7003302 | 288.5262
0.7042141 | 289.8504
0.7079842 | 291.1731
0.7118121 | 292.4969
0.715533 | 293.8269
0.7192479 | 295.1559
0.7231412 | 296.4787
0.7269152 | 297.8069
0.7307892 | 299.1262
0.7345996 | 300.4699
0.7383379 | 301.8321
0.742168 | 303.2135
0.7458098 | 304.6336
0.7495562 | 306.073
0.7533691 | 307.5317
0.7571299 | 308.9828
0.7610315 | 310.4499
0.7647965 | 311.9319
0.7686433 | 313.4356
0.7724148 | 314.9568
0.7760788 | 316.4696
0.7799838 | 317.9602
0.7837619 | 319.42
0.7875887 | 320.8385
0.791428 | 322.2486
0.7951659 | 323.6585
0.7990038 | 325.0348
0.802655 | 326.4005
0.8063757 | 327.7478
0.810186 | 329.0838
0.8139194 | 330.4138
0.8178303 | 331.7512
0.8216334 | 333.1261
0.8254444 | 334.513
0.8292482 | 335.9169
0.8329137 | 337.3518
0.8367563 | 338.8092
0.8405601 | 340.2761
0.8443711 | 341.7363
0.8482382 | 343.2077
0.8519686 | 344.6886
0.8558134 | 346.192
0.8595133 | 347.6959
0.8631869 | 349.1891
0.8670181 | 350.6769
0.8707547 | 352.144
0.8746158 | 353.593
0.8784637 | 355.0642
0.8822338 | 356.5544
0.886053 | 358.0396
0.8897462 | 359.5404
0.8935309 | 361.0291
0.8973803 | 362.5234
0.9011596 | 364.0057
0.9050534 | 365.4741
0.9088089 | 366.9468
0.9126133 | 368.4271
0.9163895 | 369.8912
0.9200189 | 371.3492
0.9238293 | 372.8033
0.9275936 | 374.245
0.9314126 | 375.6644
0.9352797 | 377.0724
0.9390424 | 378.4924
0.9429164 | 379.9268
0.9465864 | 381.3787
0.9503211 | 382.8167
0.9542161 | 384.261
0.9579601 | 385.6955
0.9618591 | 387.1418
0.9656594 | 388.6314
0.9694267 | 390.1416
0.9731974 | 391.6829
0.9767886 | 393.256
0.9805695 | 394.8298
0.9843579 | 396.41
0.9881846 | 397.9993
0.9921063 | 399.6152
0.9958791 | 401.253
0.9997282 | 402.8737
1.003438 | 404.4834
1.007131 | 406.0851
1.011007 | 407.6422
1.014797 | 409.1981
1.018667 | 410.7582
1.022477 | 412.3315
1.026249 | 413.915
1.03006 | 415.4868
1.033694 | 417.0557
1.037456 | 418.643
1.041282 | 420.2333
1.04504 | 421.8166
1.048925 | 423.4239
1.052704 | 425.0223
1.056499 | 426.6028
1.060268 | 428.1867
1.063945 | 429.7495
1.067787 | 431.2892
1.071591 | 432.8215
1.075437 | 434.331
1.079315 | 435.8408
1.083049 | 437.3334
1.086886 | 438.8005
1.09057 | 440.2777
1.094239 | 441.7659
1.098073 | 443.2417
1.101826 | 444.7127
1.105701 | 446.1751
1.109501 | 447.6512
1.113294 | 449.1508
1.117129 | 450.6971
1.120768 | 452.2906
1.124609 | 453.9163
1.128442 | 455.5665
1.132226 | 457.2136
1.136133 | 458.8787
1.139872 | 460.5872
1.143704 | 462.3187
1.147433 | 464.0813
1.15109 | 465.8439
1.154919 | 467.5638
1.158646 | 469.2562
1.162504 | 470.9266
1.166338 | 472.6098
1.170098 | 474.2905
1.173954 | 475.975
1.177624 | 477.6391
1.181403 | 479.2739
1.185259 | 480.8846
1.189045 | 482.4505
1.192938 | 483.9983
1.19669 | 485.5505
1.200503 | 487.0828
1.204283 | 488.5866
1.20791 | 490.0396
1.211732 | 491.408
1.215482 | 492.7026
1.219268 | 493.9
1.223138 | 495.0071
1.22689 | 496.0625
1.234444 | 497.9221
1.242056 | 499.4982
1.249722 | 500.8708
1.257302 | 502.2153
1.264773 | 503.515
1.272298 | 504.4436
1.279946 | 504.9762
1.287573 | 505.0359
1.295018 | 504.6315
1.302686 | 503.8435
1.31039 | 502.7926
1.317987 | 501.3199
1.325367 | 499.3586
1.329167 | 498.1168
1.332893 | 496.613
1.336807 | 494.8589
1.34058 | 492.8633
1.344391 | 490.665
1.348187 | 488.3115
1.351856 | 485.8802
1.355707 | 483.3905
1.359508 | 480.8571
1.363336 | 478.2717
1.367209 | 475.7461
1.370948 | 473.2977
1.374781 | 470.9095
1.378439 | 468.5415
1.382086 | 466.0265
1.385905 | 463.0601
1.389636 | 459.2001
1.393501 | 453.1586
1.397357 | 442.6862
1.401136 | 428.5047

## Probe 41
Probe 41 | Probe 41
Dehnung | Standardkraft
% | N
0 | 28.44626
-1.583477e-06 | 28.03351
-1.055651e-06 | 27.8927
-9.500861e-07 | 27.51297
0 | 27.42859
0.000549572 | 28.09905
0.001763571 | 29.42168
0.002991926 | 30.64084
0.00456358 | 31.86374
0.006662426 | 33.09315
0.008967334 | 34.36789
0.01145571 | 35.64614
0.0143236 | 37.12443
0.0166719 | 38.18122
0.01904553 | 39.29099
0.02138264 | 40.51362
0.02390786 | 41.76472
0.02684141 | 43.08441
0.02978119 | 44.50304
0.03267557 | 46.0316
0.03590945 | 47.62688
0.03944631 | 49.34152
0.04285701 | 51.09503
0.04665746 | 52.92424
0.05051079 | 54.82631
0.05430428 | 56.75471
0.05863371 | 58.73634
0.06066626 | 59.75575
0.0626569 | 60.79236
0.0648137 | 61.86336
0.06717003 | 62.94969
0.06947779 | 64.03859
0.07169845 | 65.14453125
0.07399787 | 66.30972
0.07654157 | 67.51024
0.07905877 | 68.71018
0.08140759 | 69.93605
0.08385797 | 71.2184
0.08655812 | 72.54422
0.08913897 | 73.86421
0.09154121 | 75.21568
0.09414772 | 76.61848
0.09701234 | 78.06629
0.09975851 | 79.52703
0.1024111 | 81.02396
0.1053412 | 82.54812
0.1082733 | 84.0928
0.1110159 | 85.67187
0.1139354 | 87.2779
0.1169856 | 88.92081
0.1198421 | 90.60188
0.1227528 | 92.31237
0.1259283 | 94.04948
0.1290191 | 95.83364
0.132093 | 97.62656
0.1354413 | 99.45694
0.138679 | 101.3681
0.1418717 | 103.3126
0.1452656 | 105.3347
0.1485028 | 107.489
0.1517627 | 109.7153
0.1552857 | 112.0066
0.1587292 | 114.3273
0.1622254 | 116.5627
0.1658395 | 118.7414
0.1693288 | 120.8709
0.1729808 | 122.8972
0.1766111 | 124.869
0.1801268 | 126.7321
0.1838653 | 128.4309
0.1875889 | 130.0109
0.1913499 | 131.4749
0.1952211 | 132.8773
0.1989554 | 134.3372
0.2027478 | 135.9235
0.2064694 | 137.6815
0.2101591 | 139.5633
0.2140192 | 141.53
0.2178015 | 143.6946
0.2216805 | 146.1377
0.2255269 | 148.8065
0.2292667 | 151.6685
0.233108 | 154.7229
0.2367504 | 157.9189
0.2404649 | 161.1839
0.2442923 | 164.4554
0.2480387 | 167.7771
0.2519423 | 171.2088
0.2557185 | 174.6597
0.2595357 | 178.0285
0.2633085 | 181.3394
0.2669477 | 184.6197
0.2708498 | 187.8694
0.2746605 | 191.1039
0.2784853 | 194.3132
0.2823476 | 197.5268
0.2860738 | 200.7632
0.2899176 | 203.9814
0.2935881 | 207.1608
0.2972932 | 210.3213
0.3011234 | 213.4991
0.304853 | 216.6722
0.3087442 | 219.8499
0.3125244 | 223.0427
0.3163218 | 226.25
0.3201514 | 229.4867
0.32382 | 232.7242
0.3276705 | 235.9245
0.3314783 | 239.0927
0.3352885 | 242.2175
0.3391738 | 245.32
0.3429253 | 248.4469
0.3467643 | 251.5869
0.3504577 | 254.7407
0.3541152 | 257.8837
0.3579522 | 261.0196
0.3616927 | 264.1219
0.3655286 | 267.1919
0.3693838 | 270.2678
0.3731269 | 273.3589
0.3769385 | 276.4551
0.3806321 | 279.5177
0.3844078 | 282.5276
0.3882779 | 285.4782
0.3920657 | 288.3748
0.3959728 | 291.1806
0.3997454 | 293.9284
0.4035196 | 296.6294
0.4073115 | 299.2682
0.4109429 | 301.8406
0.4147427 | 304.3162
0.4185086 | 306.668
0.4223064 | 308.8498
0.4261876 | 310.7668
0.4299402 | 312.0506
0.4375082 | 311.235
0.4412392 | 304.1631
0.4451419 | 294.6151
0.4488896 | 283.9883
0.4527728 | 272.6938
0.4565999 | 260.909
0.460404 | 248.8617
0.4642257 | 236.6798

## Probe 42
Probe 42 | Probe 42
Dehnung | Standardkraft
% | N
0 | 27.79197
-1.055651e-07 | 27.52073
-1.266781e-06 | 27.35435
-3.166953e-06 | 27.15649
2.913597e-05 | 27.18242
0.001038761 | 28.39568
0.002512344 | 29.68274
0.004468043 | 30.81594
0.008037939 | 32.04961
0.01225421 | 33.29897
0.01624721 | 34.3673
0.02116528 | 35.47849
0.02641535 | 36.59142
0.03100088 | 37.51059
0.03557207 | 38.48502
0.04085729 | 39.56863
0.04603547 | 40.7242
0.05198913 | 42.08845
0.05595194 | 43.12834
0.06035253 | 44.24174
0.06446217 | 45.4612
0.06916848 | 46.72678
0.07350594 | 47.97117
0.07847732 | 49.18813
0.08325013 | 50.34361
0.08863669 | 51.38557
0.09372746 | 52.30344
0.09926826 | 53.16471
0.1046063 | 53.94946
0.1104254 | 54.61499
0.1163659 | 55.07223
0.1222854 | 55.19161
0.1285452 | 54.62598
0.1346691 | 53.15652
0.1411174 | 51.03774
0.1444727 | 49.72194
0.1479034 | 48.24771
0.1512029 | 46.60685
0.1546296 | 44.89336
0.1580564 | 43.21175
0.1614206 | 41.59181
0.1649863 | 40.15965
0.1685834 | 38.88212
0.1721749 | 37.73547
0.1795611 | 36.08043
0.1870007 | 35.32809
0.1943627 | 35.3912
0.2018916 | 36.05001
0.2095171 | 36.98234
0.2170691 | 37.90402
0.2246953 | 38.93242
0.2323101 | 39.99445
0.2398782 | 41.06542
0.24732 | 42.14293
0.2549004 | 43.41793
0.262566 | 44.7596
0.2701452 | 46.02421
0.277618 | 47.26881
0.2852538 | 48.41429
0.2929547 | 49.30194
0.3005425 | 49.95958
0.3079292 | 50.54154
0.315485 | 50.95859
0.3231682 | 51.27204
0.3307267 | 51.53506
0.3382327 | 51.72402
0.3458771 | 51.76223
0.3535174 | 51.66182
0.3610672 | 51.42147
0.3685434 | 51.01577
0.3761361 | 50.43115
0.3837501 | 49.63216
0.3912617 | 48.39546
0.3989351 | 46.8782
0.4065964 | 45.20827
0.4141646 | 43.45895
0.4215616 | 41.72232
0.4291046 | 40.17324
0.4368202 | 38.73043
0.4444211 | 37.27842
0.4518747 | 35.74516
0.4594803 | 34.1459
0.4671775 | 32.48198

## Probe 43
Probe 43 | Probe 43
Dehnung | Standardkraft
% | N
0 | 29.02119
-4.75043e-06 | 28.39445
-5.806081e-06 | 28.01047
-4.75043e-06 | 27.59035
-3.272519e-06 | 27.33214
0.0006175559 | 28.64622
0.001570387 | 30.18463
0.002340906 | 31.373
0.003259745 | 32.53154
0.004284255 | 33.64162
0.005405356 | 34.70421
0.006714469 | 35.72062
0.008154483 | 36.76347
0.009713363 | 37.80551
0.01168711 | 38.82772
0.01376991 | 39.88881
0.01573596 | 41.13643
0.01784019 | 42.61966
0.02016526 | 44.31742
0.02295841 | 46.22743
0.02433476 | 47.27761
0.02564462 | 48.36792
0.02697822 | 49.4734
0.02833526 | 50.56119
0.02981359 | 51.64451
0.03149968 | 52.7249
0.033211 | 53.84106
0.03480471 | 54.98592
0.03633171 | 56.14847
0.037904 | 57.31865
0.03959842 | 58.49031
0.04148836 | 59.66447
0.04338705 | 60.87642
0.04513468 | 62.12231
0.04686394 | 63.38827
0.04866151 | 64.66533
0.05066914 | 65.96341
0.05281623 | 67.29439
0.05483559 | 68.63933
0.05679319 | 69.98705
0.05880843 | 71.35732
0.06106889 | 72.75855
0.06337169 | 74.13792
0.06551213 | 75.48668
0.0676266 | 76.82668
0.06993362 | 78.18969
0.07239582 | 79.53182
0.07469619 | 80.82124
0.07690281 | 82.07888
0.07927813 | 83.34667
0.08187335 | 84.60526
0.08441525 | 85.79982
0.08685338 | 86.96921
0.08944448 | 88.14526
0.09220015 | 89.30543
0.09487475 | 90.41626
0.09749329 | 91.50497
0.1002799 | 92.58707
0.1031105 | 93.63375
0.1058034 | 94.66019
0.108565 | 95.68523
0.1115683 | 96.71607
0.1145336 | 97.75947
0.1174184 | 98.80685
0.1205152 | 99.85116
0.1236173 | 100.9217
0.1265878 | 102.0038
0.1297398 | 103.0988
0.1329336 | 104.2537
0.1359586 | 105.4369
0.1391543 | 106.6108
0.142498 | 107.8118
0.145726 | 109.0188
0.1491305 | 110.2214
0.1525917 | 111.4747
0.1559545 | 112.746
0.1594933 | 114.0208
0.1629428 | 115.3267
0.1663223 | 116.6325
0.1699965 | 117.9368
0.1736066 | 119.2574
0.1772629 | 120.5669
0.1810592 | 121.9085
0.1847107 | 123.2738
0.1884996 | 124.6365
0.1921881 | 126.0069
0.1958206 | 127.3571
0.1996364 | 128.7281
0.2033638 | 130.1047
0.207232 | 131.4817
0.2110822 | 132.8811
0.2148619 | 134.2864
0.2186977 | 135.6977
0.2223409 | 137.1264
0.2261087 | 138.5465
0.2299492 | 139.9639
0.2337111 | 141.3743
0.2376043 | 142.7583
0.2413648 | 144.1474
0.2451848 | 145.5418
0.2489626 | 147.0342
0.2525981 | 148.6637
0.2564161 | 150.3949
0.2601893 | 152.2318
0.2639796 | 154.1671
0.2678643 | 156.2295
0.2716267 | 158.4609
0.2754405 | 160.825
0.2791538 | 163.3061
0.2828647 | 165.8873
0.2867345 | 168.4757
0.2905268 | 171.0476
0.2944225 | 173.612
0.2982346 | 176.1957
0.3019777 | 178.7964
0.3058067 | 181.4051
0.3094439 | 184.019
0.3132 | 186.6297
0.3170268 | 189.2562
0.320772 | 191.8802
0.324666 | 194.5112
0.3284143 | 197.152
0.3322479 | 199.7747
0.3360159 | 202.3814
0.3396879 | 204.9433
0.3436051 | 207.4422
0.3473806 | 209.8719
0.3512203 | 212.2308
0.3550591 | 214.5556
0.3587872 | 216.8833
0.3626274 | 219.2141
0.3662823 | 221.569
0.3700163 | 223.9444
0.3738327 | 226.338
0.3775702 | 228.7643
0.3814813 | 231.2239
0.3852481 | 233.7399
0.3890684 | 236.2845
0.3928754 | 238.849
0.3965354 | 241.3853
0.4003912 | 243.8631
0.4041932 | 246.3011
0.4080153 | 248.7206
0.4118879 | 251.1492
0.4156405 | 253.5835
0.4194792 | 256.0177
0.4231594 | 258.4754
0.4268452 | 260.9329
0.4306819 | 263.3799
0.4344127 | 265.8181
0.4382652 | 268.2663
0.4421049 | 270.7171
0.4458617 | 273.1481
0.4496592 | 275.5365
0.4533273 | 277.8986
0.4571203 | 280.3048
0.4609913 | 282.8002
0.4647945 | 285.4074
0.468701 | 288.122
0.4724634 | 290.9761
0.4762647 | 293.9476
0.4800295 | 297.0447
0.4836633 | 300.2637
0.4874683 | 303.5721
0.491214 | 306.9656
0.4950316 | 310.3579
0.498912 | 313.7183
0.5026635 | 317.0397
0.5065292 | 320.3095
0.5102092 | 323.5358
0.5139587 | 326.6953125
0.5178481 | 329.7929
0.5215988 | 332.8275
0.525489 | 335.8104
0.5292742 | 338.8004
0.5330624 | 341.7958
0.536872 | 344.7915
0.540497 | 347.7976
0.5442812 | 350.8016
0.5480413 | 353.8188
0.55184 | 356.8297
0.5557431 | 359.8432
0.559497 | 362.8815
0.5633326 | 365.9211
0.5670588 | 368.955
0.570774 | 371.9488
0.574645 | 374.9018
0.5784116 | 377.8103
0.5822849 | 380.6815
0.5860989 | 383.5504
0.5898699 | 386.3999
0.5937036 | 389.2379
0.59732 | 392.0428
0.6010651 | 394.8091
0.6048814 | 397.5361
0.6086243 | 400.2262
0.6125118 | 402.8582
0.6162955 | 405.4681
0.6201111 | 408.0474
0.6238998 | 410.5578
0.6275904 | 413.0301
0.6314302 | 415.434
0.6352139 | 417.789
0.639053 | 420.0856
0.6429372 | 422.3521
0.6466798 | 424.6133
0.6505174 | 426.8518
0.6541988 | 429.0725
0.6578713 | 431.285
0.6617102 | 433.5055
0.6654567 | 435.747
0.6693336 | 438.0056
0.6731341 | 440.3113
0.6769334 | 442.6519
0.6807681 | 445.0075
0.6844094 | 447.3814
0.6882594 | 449.7658
0.6920902 | 452.1778
0.6958839 | 454.571
0.6997757 | 456.9637
0.7035156 | 459.364
0.7073339 | 461.7487
0.7110402 | 464.1169
0.7146825 | 466.4793
0.7185136 | 468.8196
0.7222638 | 471.137
0.7261352 | 473.421
0.729977 | 475.7006
0.7337447 | 477.9887
0.7375765 | 480.2642
0.7412437 | 482.5184
0.7450422 | 484.74
0.7488955 | 486.9536
0.752685 | 489.1279
0.7565785 | 491.2864
0.760316 | 493.453125
0.7641246 | 495.6109
0.767887 | 497.7603
0.7715126 | 499.8814
0.7753345 | 501.9558
0.7791093 | 504.0175
0.7829107 | 506.058
0.7867925 | 508.0695
0.7905584 | 510.0943
0.7943825 | 512.1047
0.7981028 | 514.0898
0.8018321 | 516.0602
0.8056976 | 518.0066
0.8094676 | 519.9352
0.8133444 | 521.8356
0.8171469 | 523.7333
0.8208998 | 525.6269
0.8247358 | 527.5129
0.8283801 | 529.392
0.8321347 | 531.2371
0.8359296 | 533.0617
0.8397089 | 534.8511
0.8436089 | 536.6221
0.8473773 | 538.4059
0.8512267 | 540.1796875
0.8549889 | 541.9407
0.8586644 | 543.6733
0.8625623 | 545.3773
0.8663272 | 547.0423
0.8701537 | 548.6716
0.8739943 | 550.3014
0.8777457 | 551.9399
0.8815816 | 553.5522
0.8852199 | 555.1409
0.8889429 | 556.7022
0.8927527 | 558.2228
0.8965054 | 559.8309
0.90041 | 561.6271
0.9041958 | 563.5713
0.9080228 | 565.6013
0.9118267 | 567.7007
0.9154976 | 569.8186
0.9193379 | 571.8885
0.9231331 | 573.9175
0.9269543 | 575.9102
0.9308024 | 577.8657
0.9345358 | 579.624
0.9383793 | 581.0146
0.9420579 | 582.0681
0.9495882 | 583.0775
0.9572105 | 582.3685
0.9648167 | 580.8426
0.9723202 | 579.1808
0.9799555 | 577.8737
0.9876298 | 577.2543
0.9952026 | 578.0305
1.002599 | 579.6846
1.010171 | 581.6591
1.013995 | 582.7525
1.017865 | 583.9824
1.021636 | 585.3622
1.025492 | 586.8735
1.029148 | 588.4816
1.032906 | 590.1447
1.036791 | 591.8604
1.040541 | 593.6368
1.044434 | 595.4299
1.048222 | 597.2521
1.051996 | 599.0809
1.055759 | 600.916
1.05937 | 602.7405
1.063163 | 604.5637
1.066945 | 606.4203
1.070772 | 608.3083
1.074685 | 610.2417
1.078448 | 612.2441
1.082294 | 614.3181
1.086011 | 616.4406
1.089727 | 618.5945
1.093584 | 620.7611
1.097357 | 622.9327
1.10124 | 625.1039
1.105037 | 627.2887
1.108817 | 629.467
1.112632 | 631.6302
1.116266 | 633.7776
1.120036 | 635.9014
1.123847 | 638.0319
1.127608 | 640.1769
1.131497 | 642.3325
1.135272 | 644.5214
1.139072 | 646.7178
1.142838 | 648.9064
1.146531 | 651.0826
1.15037 | 653.2344
1.154157 | 655.3657
1.158013 | 657.4291
1.161874 | 659.4744
1.165607 | 661.5046
1.169454 | 663.506
1.173139 | 665.5044
1.176818 | 667.4694
1.180648 | 669.41
1.184396 | 671.3639
1.188276 | 673.3354
1.192079 | 675.3417
1.195879 | 677.375
1.199692 | 679.3932
1.203331 | 681.3903
1.20719 | 683.3677
1.211027 | 685.3353
1.214807 | 687.2676
1.218689 | 689.1959
1.222439 | 691.1314
1.226289 | 693.0527
1.230003 | 694.9828
1.233662 | 696.9256
1.237486 | 698.8687
1.241213 | 700.8065
1.245094 | 702.7312
1.248927 | 704.6815
1.252691 | 706.6707
1.256523 | 708.6741
1.260186 | 710.6707
1.263974 | 712.6093
1.267819 | 714.5054
1.27161 | 716.3511
1.275524 | 718.2184
1.279273 | 720.1296
1.283077 | 722.0221
1.286823 | 723.9163
1.290468 | 725.8108
1.294296 | 727.6833
1.298053 | 729.5652
1.301853 | 731.4512
1.305719 | 733.3364
1.309477 | 735.2504
1.313301 | 737.1257
1.317016 | 738.9567
1.320756 | 740.7589
1.324636 | 742.5123
1.328421 | 744.2136
1.332307 | 745.8826
1.336102 | 747.5662
1.339871 | 749.2706
1.343693 | 750.9843
1.347327 | 752.7167
1.351076 | 754.441
1.354865 | 756.1824
1.35863 | 757.9312
1.362513 | 759.6746
1.366286 | 761.4511
1.370144 | 763.2137
1.373897 | 764.9514
1.377584 | 766.6237
1.381484 | 768.2077
1.385253 | 769.7203
1.389112 | 771.1795
1.392959 | 772.6439
1.396712 | 774.1107
1.400543 | 775.5908
1.404187 | 777.0649
1.407927 | 778.527
1.411729 | 779.9982
1.415476 | 781.4839
1.41938 | 783.0034
1.423145 | 784.5637
1.426961 | 786.0994
1.430743 | 787.5815
1.434419 | 788.9706
1.438277 | 790.2264
1.442071 | 791.3519
1.445902 | 792.3587
1.453493 | 794.3775
1.457325 | 795.4476
1.460993 | 796.5779
1.464653 | 797.7595
1.468452 | 798.99
1.472192 | 800.3308
1.476066 | 801.7896
1.479909 | 803.4205
1.483699 | 805.1987
1.487522 | 807.0016
1.491228 | 808.8044
1.495036 | 810.5896
1.498875 | 812.3423
1.502675 | 814.0794
1.506581 | 815.8038
1.510341 | 817.5326
1.514145 | 819.1914
1.517889 | 820.7875
1.52152 | 822.358
1.525337 | 823.9183
1.529099 | 825.4869
1.532935 | 827.0483
1.536796 | 828.6443
1.540554 | 830.2677
1.544409 | 831.8867
1.548096 | 833.5217
1.551873 | 835.2039
1.555753 | 836.9449
1.559511 | 838.7001
1.563394 | 840.4385
1.567153 | 842.1846
1.570946 | 843.9444
1.574717 | 845.7438
1.578343 | 847.5585
1.582141 | 849.3557
1.585899 | 851.1487
1.589707 | 852.9028
1.59361 | 854.6445
1.597369 | 856.3777
1.601217 | 858.0955
1.604925 | 859.8206
1.60865 | 861.5213
1.612539 | 863.152
1.616314 | 864.723
1.620191 | 866.2612
1.623975 | 867.7844
1.627744 | 869.3136
1.631551 | 870.8299
1.635168 | 872.3037
1.638932 | 873.6953125
1.642745 | 874.9842
1.64652 | 876.1282
1.654194 | 877.9248
1.661798 | 878.7611
1.66935 | 878.1699
1.676984 | 876.2313
1.680824 | 874.9184
1.684551 | 873.4277
1.688371 | 871.7477
1.692047 | 869.8224
1.695746 | 867.5728
1.699579 | 864.9036
1.703327 | 861.7216
1.707221 | 857.7208
1.711033 | 847.8592