## SCON25 35AL
[8 empty] | Limit Set 1 |  | according to Lim1-14.11.24 | [5 empty] | Process OK / Quality OK | 69 | 71.13% | according to 114-94802 11.12.2024 REV.14
[9 empty] | min | 41.28 | 1432 | 0.99 | 1083 | 44.11 | 1.4 | Process OK / Quality NOK | 0 | 0% | 12 | 13 | 3.3 | 1500
[9 empty] | max | 43.83 | 2340 | 1.459 | 1194 | 44.71 | 2.39 | Process NOK / Quality OK | 26 | 26.8% | 13 | 13.2 | 3.9
[16 empty] | Process NOK / Quality NOK | 2 | 2.062%
|  |  | Component Data |  |  |  |  | Process Data | [7 empty] | Summe Prüfdaten | 97 | Quality Data | [6 empty] | Prozess Partner
[19 empty] | ZfP |  |  | ZP |  |  | Komponenten
[10 empty] | Trigger1LimitAbsDistActValue | Weld1LimitPowerActValue | Weld1LimitTimeActValue | ActuatorLimitForceActValue | ActuatorLimitAbsDistActValue | ActuatorLimitRelDistActValue
Datum | GG Sachnummer | Auftragsnummer |  | Meterware GG | Meterware Charge | Kontakt | Kontakt Charge |  | Limit Set | Weg Son zu Leitung [mm] | Power [W] | Time [s] | Kraft [N] | Weg Trigger zu Endposition [mm] | Dif. Weg Sono [mm] | Counter |  |  | Länge [mm] | Breite [mm] | Höhe [mm] | Auszug [N] | Bemerkung | Information Pulk |  | Rüsten oder neuer Batch | Analgen Limit beschreibung | Auszug OK/NOK | Sonotrode | Amboss | Gather | Limits | Wartung
2024-11-15 | 701374-101 | 5229013/5229014/5229015/522016 |  | 35² AL 180968 | 18851952 | HCX250_192058-804 | 20240913 |  | 1 | 42.89 | 1912 | 1.15 | 1111 | 44.37 | 1.48 | 3199 | 1 |  | 12.82 | 13.02 | 3.78 | 2222 |  | VS0_Pulk2
|  |  |  | 35² AL 180968 | 18851952 | HCX250_192058-804 | 20240913 |  | 1 | 42.92 | 1935 | 1.14 | 1111 | 44.43 | 1.51 | 3200 | 1 |  | 13 | 13.02 | 3.75 | 2426
|  |  |  | 35² AL 180968 | 18851952 | HCX250_192058-804 | 20240913 |  | 1 | 42.55 | 1957 | 1.11 | 1112 | 44.42 | 1.87 | 3201 | 1 |  | 12.83 | 13.03 | 3.72 | 2298.8
|  |  |  | 35² AL 180968 | 18851952 | HCX250_192058-804 | 20240913 |  | 1 | 42.01 | 1905 | 1.2 | 1118 | 44.43 | 2.42 | 3299 | 3 |  | 12.59 | 13.04 | 3.78 | 2382.5 | Auszug-Gut aber MPX zeigt Schlechtteil (Toleranz-Einstellung zu eng??)
2024-11-18 | 701374-101 | 5229687/5229021 |  | 35² AL 180968 | 18851952 | HCX250_192058-804 | 20240913 |  | 1 | 42.61 | 1837 | 1.2 | 1165 | 44.46 | 1.85 | 3364 | 1 |  | 12.82 | 13.05 | 3.75 | 2220.7 |  | VS0_Pulk2
|  |  |  | 35² AL 180968 | 18851952 | HCX250_192058-804 | 20240913 |  | 1 | 42.63 | 1882 | 1.21 | 1160 | 44.45 | 1.82 | 3365 | 1 |  | 12.85 | 13.06 | 3.77 | 2248.7
|  |  |  | 35² AL 180968 | 18851952 | HCX250_192058-804 | 20240913 |  | 1 | 42.54 | 1845 | 1.21 | 1163 | 44.44 | 1.9 | 3366 | 1 |  | 12.81 | 13.02 | 3.81 | 2197.5
2024-11-21 | 701533-001 | 5229274/5229276/5229383/5229384/5229278/5229273/5229334 |  | 35² AL 180968 | 18851952 | HCX250_192058-804 | 20240913 |  | 1 | 42.53 | 1905 | 1.21 | 1138 | 44.4 | 1.87 | 3447 | 1 |  | 12.92 | 13.01 | 3.54 | 2620.5
|  |  |  | 35² AL 180968 | 18851952 | HCX250_192058-804 | 20240913 |  | 1 | 42.6 | 1852 | 1.26 | 1140 | 44.44 | 1.84 | 3448 | 1 |  | 12.37 | 13.04 | 3.63 | 2635
|  |  |  | 35² AL 180968 | 18851952 | HCX250_192058-804 | 20240913 |  | 1 | 42.67 | 1950 | 1.13 | 1140 | 44.43 | 1.76 | 3449 | 1 |  | 12.51 | 13.02 | 3.64 | 2615.6
2024-11-22 | Kurzmuster | 5230093 |  | 35² AL 180968 | 18851952 | HCX250_192058-804 | 20240913 |  | 1 | 42.57 | 1927 | 1.17 | 1136 | 44.4 | 1.83 | 3466 | 1 |  | 12.87 | 13.02 | 3.73 | 2629 |  | BMW-Kundenbesuch_USS-Prozess-Begutachtung
|  |  |  | 35² AL 180968 | 18851952 | HCX250_192058-804 | 20240913 |  | 1 | 42.66 | 1957 | 1.18 | 1136 | 44.43 | 1.77 | 3467 | 1 |  | 12.51 | 13.02 | 3.71 | 2605
|  |  |  | 35² AL 180968 | 18851952 | HCX250_192058-804 | 20240913 |  | 1 | 42.64 | 1965 | 1.17 | 1137 | 44.42 | 1.78 | 3468 | 1 |  | 12.84 | 13.02 | 3.75 | 2576
|  |  |  | 35² AL 180968 | 18851952 | HCX250_192058-804 | 20240913 |  | 1 | 42.44 | 1972 | 1.18 | 1135 | 44.4 | 1.96 | 3469 | 1 |  | 12.83 | 13.01 | 3.72 | 2487.8
|  |  |  | 35² AL 180968 | 18851952 | HCX250_192058-804 | 20240913 |  | 1 | 42.52 | 1995 | 1.17 | 1135 | 44.43 | 1.91 | 3470 | 1 |  | 12.4 | 13.03 | 3.73 | 2632
2024-11-25 | 701533-001 | 5228467 |  | 35² AL 180968 | 18851952 | HCX250_192058-804 | 20240913 |  | 1 | 42.68 | 1920 | 1.19 | 1139 | 44.37 | 1.69 | 3495 | 1 |  | 12.77 | 13.02 | 3.8 | 2628
|  |  |  | 35² AL 180968 | 18851952 | HCX250_192058-804 | 20240913 |  | 1 | 42.55 | 1942 | 1.2 | 1136 | 44.39 | 1.84 | 3496 | 1 |  | 12.75 | 13.08 | 3.78 | 2600
|  |  |  | 35² AL 180968 | 18851952 | HCX250_192058-804 | 20240913 |  | 1 | 42.66 | 1935 | 1.2 | 1137 | 44.41 | 1.75 | 3497 | 1 |  | 12.95 | 13.03 | 3.74 | 2606
2024-11-25 | 701533-001 699406-002 | 5228467/5229274/5229276 5228468 |  | 35² AL 180968 | 18851952 | HCX250_192058-803 | 9092024 |  | 1 | 42.67 | 1972 | 1.16 | 1132 | 44.36 | 1.69 | 3506 | 1 |  | 12.69 | 13.02 | 3.73 | 2605
|  |  |  | 35² AL 180968 | 18851952 | HCX250_192058-803 | 9092024 |  | 1 | 42.74 | 2002 | 1.16 | 1134 | 44.41 | 1.67 | 3507 | 1 |  | 12.76 | 13.02 | 3.7 | 2543
|  |  |  | 35² AL 180968 | 18851952 | HCX250_192058-803 | 9092024 |  | 1 | 42.47 | 1927 | 1.17 | 1138 | 44.39 | 1.92 | 3508 | 1 |  | 12.85 | 13.01 | 3.72 | 2579
|  |  |  | 35² AL 180968 | 18851952 | HCX250_192058-803 | 9092024 |  | 1 | 41.81 | 1852 | 1.25 | 1140 | 44.35 | 2.54 | 3767 | 3 |  | 12.3 | 13.02 | 3.63 | 2151.5
|  |  |  | 35² AL 180968 | 18851952 | HCX250_192058-803 | 9092024 |  | 1 | 41.94 | 1965 | 1.19 | 1138 | 44.41 | 2.47 | 3688 | 3 |  | 12.68 | 13.03 | 3.68 | 2545.7
2024-11-27 | 699406-002 701339-001 701374-101(0-Serie Bulgarien) | 5228468 5229383 5229687 (0-Serie Bulgarien) |  | 35² AL 180968 | 18851952 | HCX250_192058-803 | 9092024 |  | 1 | 41.86 | 1867 | 1.19 | 1140 | 44.44 | 2.58 | 4067 | 3 |  | 12.05 | 13.05 | 3.76 | 2590 |  | VS0_Pulk2
|  |  |  | 35² AL 180968 | 18851952 | HCX250_192058-803 | 9092024 |  | 1 | 42.62 | 1785 | 1.26 | 1141 | 44.51 | 1.89 | 4068 | 1 |  | 12.38 | 13.06 | 3.68 | 2570
|  |  |  | 35² AL 180968 | 18851952 | HCX250_192058-803 | 9092024 |  | 1 | 42.64 | 1807 | 1.27 | 1145 | 44.51 | 1.87 | 4069 | 1 |  | 12.38 | 13.05 | 3.69 | 2568
|  |  |  | 35² AL 180968 | 18851952 | HCX250_192058-803 | 9092024 |  | 1 | 42.58 | 1837 | 1.25 | 1142 | 44.53 | 1.95 | 4064 | 1 |  | 12.25 | 13.06 | 3.6 | 2472
2024-12-02 | 699406-002 | 5229278 |  | 35² AL 180968 | 18851952 | HCX250_192058-804 | 7112024 |  | 1 | 42.62 | 1882 | 1.16 | 1147 | 44.29 | 1.67 | 4101 | 1 |  | 12.45 | 13.01 | 3.69 | 1502
|  |  |  | 35² AL 180968 | 18851952 | HCX250_192058-804 | 7112024 |  | 1 | 42.64 | 1965 | 1.26 | 1156 | 44.36 | 1.72 | 4102 | 1 |  | 12.41 | 13.01 | 3.79 | 2044
|  |  |  | 35² AL 180968 | 18851952 | HCX250_192058-804 | 7112024 |  | 1 | 42.89 | 2115 | 1.19 | 1151 | 44.35 | 1.46 | 4103 | 1 |  | 12.67 | 13.05 | 3.7 | 1561.9
2024-12-03 | 699406-002/c/c/ 703811-001/ 704355-001/ 699406-002/ 701533-001 | 5229278/5229384/5229273/5229334/5229428/5229214/5229213 |  | 35² AL 180968 | 18851952 | HCX250_192058-804 | 7112024 |  | 1 | 42.71 | 2122 | 1.15 | 1155 | 44.37 | 1.66 | 4104 | 1 |  | 12.14 | 13.06 | 3.71 | 2395
|  |  |  | 35² AL 180968 | 18851952 | HCX250_192058-804 | 7112024 |  | 1 | 42.58 | 2115 | 1.13 | 1153 | 44.36 | 1.78 | 4105 | 1 |  | 12.82 | 13.02 | 3.64 | 2018
|  |  |  | 35² AL 180968 | 18851952 | HCX250_192058-804 | 7112024 |  | 1 | 42.7 | 2122 | 1.15 | 1148 | 44.34 | 1.64 | 4106 | 1 |  | 12.63 | 13.05 | 3.62 | 1978.6
2024-12-04 | 701533-001 | 5229213 |  | 35² AL 180968 | 18851952 | HCX250_192058-804 | 7112024 |  | 1 | 42.62 | 2347 | 1 | 1148 | 44.29 | 1.67 | 4256 | 3 |  | 12.14 | 13.04 | 3.88 | 1919 | Leistung P (7 Watt über Toleranz) lt. Maschine NOK aber Auszug OK
|  |  |  | 35² AL 180968 | 18851952 | HCX250_192058-804 | 7112024 |  | 1 | 42.92 | 2017 | 1.21 | 1146 | 44.3 | 1.38 | 4421 | 3 |  | 12.53 | 13.05 | 3.88 | 2030.3 | lt. Maschine Schweisshöhe-diff zu niedrig 1,38 Auszug & Maße o
2024-12-05 | 699406-002/ 701339-001/c/ 691553-002 | 5229214/5229270/5229383/5229331 |  | 35² AL 180968 | 18851952 | HCX250_192058-804 | 7112024 |  | 1 | 41.89 | 1980 | 1.2 | 1152 | 44.33 | 2.44 | 4504 | 3 |  | 12.86 | 13.04 | 3.86 | 1735 | Hdiff lt. Maschine NOK 2,44 aber Auszug OK
|  |  |  | 35² AL 180968 | 18851952 | HCX250_192058-804 | 7112024 |  | 1 | 42.9 | 1860 | 1.25 | 1147 | 44.28 | 1.38 | 4642 | 3 |  | 12.6 | 13.08 | 3.85 | 2063.3 | Hdiff lt. Maschine NOK 1,38 aber Auszug OK 5229270
|  |  |  | 35² AL 180968 | 18851952 | HCX250_192058-804 | 7112024 |  | 1 | 42.92 | 1882 | 1.23 | 1146 | 44.31 | 1.39 | 4600 | 4 |  | 12.97 | 13.03 | 3.87 | 1431
|  |  |  | 35² AL 180968 | 18851952 | HCX250_192058-804 | 7112024 |  | 1 | 42.96 | 2070 | 1.19 | 1147 | 44.34 | 1.38 | 4571 | 3 |  | 12.53 | 13.04 | 3.85 | 1870
|  |  |  | 35² AL 180968 | 18851952 | HCX250_192058-804 | 7112024 |  | 1 | 42.96 | 2062 | 1.22 | 1146 | 44.33 | 1.37 | 4607 | 4 |  | 13 | 13.08 | 3.88 | 1456.8
2024-12-06 | 701339-001 | 5229270 |  | 35² AL 180968 | 18851952 | HCX250_192058-804 | 7112024 |  | 1 | 42.68 | 2115 | 1.16 | 1137 | 44.33 | 1.65 | 4647 | 1 |  | 12.89 | 13.02 | 3.77 | 2140.7 |  | neuer Batch/Rüst-Auszug
|  |  |  | 35² AL 180968 | 18851952 | HCX250_192058-804 | 7112024 |  | 1 | 42.58 | 2085 | 1.19 | 1138 | 44.29 | 1.71 | 4648 | 1 |  | 12.8 | 13.02 | 3.77 | 2073
|  |  |  | 35² AL 180968 | 18851952 | HCX250_192058-804 | 7112024 |  | 1 | 42.96 | 2077 | 1.22 | 1140 | 44.34 | 1.38 | 4649 | 3 |  | 12.56 | 13.02 | 3.83 | 2008
2024-12-06 |  | 5229504 |  | 35² AL 180968 | 18851952 | HCX250_192058-804 | 7112024 |  | 1 | 42.98 | 2092 | 1.2 | 1140 | 44.36 | 1.38 | 4666 | 3 |  | 12.92 | 13.12 | 3.89 | 1945.6 | Hdiff lt. Maschine NOK 1,38 aber Auszug OK | Hdiff-Fehler-Maschine
|  |  |  | 35² AL 180968 | 18851952 | HCX250_192058-804 | 7112024 |  | 1 | 42.94 | 2100 | 1.19 | 1141 | 44.35 | 1.38 | 4668 | 3 |  | 12.92 | 13.03 | 3.8 | 1640 | Hdiff lt. Maschine NOK 1,38 aber Auszug OK
2024-12-06 |  | 5229328 |  | 35² AL 180968 | 18851952 | HCX250_192058-804 | 7112024 |  | 1 | 43.02 | 2047 | 1.19 | 1144 | 44.4 | 1.38 | 4723 | 3 |  | 13 | 13.08 | 3.86 | 2089.7 | Hdiff lt. Maschine NOK 1,38 aber Auszug OK | Hdiff-Fehler-Maschine
|  |  |  | 35² AL 180968 | 18851952 | HCX250_192058-804 | 7112024 |  | 1 | 42.95 | 2055 | 1.2 | 1139 | 44.34 | 1.39 | 4721 | 3 |  | 12.98 | 13.06 | 3.88 | 1910.4 | Hdiff lt. Maschine NOK 1,39 aber Auszug OK
|  |  |  | 35² AL 180968 | 18851952 | HCX250_192058-804 | 7112024 |  | 1 | 42.95 | 2205 | 1.15 | 1142 | 44.34 | 1.39 | 4727 | 3 |  | 13 | 13.06 | 3.9 | 2183.9
2024-12-06 | ---- | ---- |  | 35² AL 180968 | 18851952 | HCX250_192058-804 | 7112024 |  | 1 | 42.79 | 2062 | 1.21 | 1150 | 44.3 | 1.51 | 4773 | 1 |  | 12.5 | 13.08 | 3.78 | 1858 | Kontamination original fettiges ungereinigtes Einstellplättchen | Öl-Kontaminations-Test Einstellplättchen
|  |  |  | 35² AL 180968 | 18851952 | HCX250_192058-804 | 7112024 |  | 1 | 42.8 | 2077 | 1.19 | 1153 | 44.32 | 1.52 | 4774 | 1 |  | 12.6 | 13.01 | 3.79 | 2142 |  | Öl-Kontaminations-Test Einstellplättchen
|  |  |  | 35² AL 180968 | 18851952 | HCX250_192058-804 | 7112024 |  | 1 | 42.87 | 1980 | 1.22 | 1149 | 44.27 | 1.4 | 4775 | 1 |  | 12.08 | 13.1 | 3.75 | 2135.8 |  | Öl-Kontaminations-Test Einstellplättchen
|  |  |  | 35² AL 180968 | 18851952 | HCX250_192058-804 | 7112024 |  | 1 | 42.58 | 1957 | 1.26 | 1150 | 44.29 | 1.71 | 4776 | 1 |  | 12.6 | 13.05 | 3.78 | 2264 |  | Öl-Kontaminations-Test Einstellplättchen
|  |  |  | 35² AL 180968 | 18851952 | HCX250_192058-804 | 7112024 |  | 1 | 42.72 | 1927 | 1.31 | 1148 | 44.24 | 1.52 | 4777 | 1 |  | 12.4 | 13.05 | 3.73 | 2197.4 |  | Öl-Kontaminations-Test Einstellplättchen
|  |  |  | 35² AL 180968 | 18851952 | HCX250_192058-804 | 7112024 |  | 1 | 42.77 | 1882 | 1.3 | 1150 | 44.3 | 1.53 | 4778 | 1 |  | 12.9 | 13.1 | 3.78 | 2216.6 |  | Öl-Kontaminations-Test Einstellplättchen
2024-12-12 |  | 5229472/5318552 |  | 35² AL 180968 | 18851952 | HCX250_192058-804 | 7112024 |  | 1 | 42.84 | 2077 | 1.2 | 1145 | 44.32 | 1.48 | 4779 | 1 |  | 12.41 | 13.01 | 3.64 | 2277.6 |  | neuer Batch/Rüst-Auszug (1x Maschinenfehler)
|  |  |  | 35² AL 180968 | 18851952 | HCX250_192058-804 | 7112024 |  | 1 | 42.64 | 1905 | 1.29 | 1155 | 44.44 | 1.8 | 4780 | 1 |  | 12.52 | 13.06 | 3.66 | 2033.9
|  |  |  | 35² AL 180968 | 18851952 | HCX250_192058-804 | 7112024 |  | 1 | 42.64 | 1777 | 1.46 | 1157 | 44.44 | 1.8 | 4781 | 3 |  | 12.72 | 13.11 | 3.68 | 2173.4
|  |  |  | 35² AL 180968 | 18851952 | HCX250_192058-804 | 7112024 |  | 1 | 42.69 | 1980 | 1.13 | 1156 | 44.39 | 1.7 | 4782 | 1 |  | 12.01 | 13.01 | 3.62 | 2535.6
2024-12-13 |  | 5318584 |  | 35² AL 180968 | 18851952 | HCX250_192058-804 | 7112024 |  | 1 | 42.71 | 2070 | 1.18 | 1154 | 44.42 | 1.71 | 4831 | 1 |  | 12.01 | 13.01 | 3.71 | 2579.4 |  | neuer Batch Anfahrmuster
|  |  |  | 35² AL 180968 | 18851952 | HCX250_192058-804 | 7112024 |  | 1 | 42.52 | 1920 | 1.24 | 1156 | 44.36 | 1.84 | 4832 | 1 |  | 12.52 | 13.01 | 3.78 | 2280.7
|  |  |  | 35² AL 180968 | 18851952 | HCX250_192058-804 | 7112024 |  | 1 | 42.65 | 1972 | 1.21 | 1155 | 44.42 | 1.77 | 4833 | 1 |  | 12.93 | 13.05 | 3.74 | 2439.7
2024-12-13 |  | 5318584 |  | 35² AL 180968 | 18851952 | HCX250_192058-804 | 7112024 |  | 1 | 41.72 | 2025 | 1.13 | 1157 | 44.38 | 2.66 | 4848 | 3 |  | 12.01 | 13.01 | 3.71 | 2170.8 |  | SWHdiff-Fehler Maschine
|  |  |  | 35² AL 180968 | 18851952 | HCX250_192058-804 | 7112024 |  | 1 | 41.98 | 2017 | 1.12 | 1152 | 44.4 | 2.42 | 4850 | 3 |  | 12.52 | 13.02 | 3.78 | 2290.2 | Maschinen-Fehler: Hdiff: 2,42 Grenzen: 1,40-2,39mm Auszug OK! Anfahrteil nach Rüstvorgang! Mit Grenzen!
|  |  |  | 35² AL 180968 | 18851952 | HCX250_192058-804 | 7112024 |  | 1 | 41.92 | 2137 | 1.12 | 1154 | 44.37 | 2.45 | 4852 | 3 |  | 12.93 | 13.12 | 3.74 | 2371.8
2025-01-13 |  | 5230317/5229553/5230185/5229653 |  | 35² AL 180968 | 18912712 | HCX250_192058-804 | 7112024 |  | 1 | 41.72 | 2025 | 1.13 | 1157 | 44.38 | 2.66 | 4863 | 3 |  | 12.33 | 13.04 | 3.88 | 1796 | Anfahrts-Teile nach Rüsten; (AM1); SN1/AM-AL2; | SCON25-AL35² Anfahrtsteile für LTGS-Produktionfeigabe nach Rüsten;
|  |  |  | 35² AL 180968 | 18912712 | HCX250_192058-804 | 7112024 |  | 1 | 41.98 | 2017 | 1.12 | 1152 | 44.4 | 2.42 | 4864 | 3 |  | 12.61 | 13.06 | 3.84 | 2247 | Anfahrts-Teile nach Rüsten; (AM2); SN1/AM-AL2;
|  |  |  | 35² AL 180968 | 18912712 | HCX250_192058-804 | 7112024 |  | 1 | 41.92 | 2137 | 1.12 | 1154 | 44.37 | 2.45 | 4865 | 3 |  | 12.2 | 13.04 | 3.81 | 1910 | Anfahrts-Teile nach Rüsten; (AM2); SN1/AM-AL2;
2025-01-16 | 698907-008 | 5230316 |  | 35² AL 180968 | 18916914 | HCX250_192058-804 | 7112024 |  | 1 | 41.87 | 1822 | 1.12 | 1108 | 44.27 | 44.27 | 4908 | 3 |  | 12.13 | 13 | 3.79 | 1919 | (AM1); Hdiff=2,4; |  |  | Produktion | Hdiff | OK | SN1 | AL2 | G1 | JA | ---
2025-01-20 |  | 5229889/5229553/5230185/5229655/5229596/5229502/5229503/5229511/5230186 |  | 35² AL 180968 | 18916914 | HCX250_192058-804 | 7112024 |  | 1 | 42.42 | 1725 | 1.19 | 1160 | 44.39 | 1.97 | 4966 | 1 |  | 12.52 | 13.02 | 3.65 | 2541 | Anfahrtsteile Produktionsfreigabe; AM1; |  |  | Rüsten | --- | OK | SN1 | AL2 | G1 | JA | ---
2025-01-20 |  | 5229889/5229553/5230185/5229655/5229596/5229502/5229503/5229511/5230186 |  | 35² AL 180968 | 18916914 | HCX250_192058-804 | 7112024 |  | 1 | 42.65 | 1747 | 1.16 | 1160 | 44.44 | 1.79 | 4967 | 1 |  | 12.87 | 13.01 | 3.62 | 2537 | Anfahrtsteile Produktionsfreigabe; AM2; |  |  | Rüsten | --- | OK | SN1 | AL2 | G1 | JA | ---
2025-01-20 |  | 5229889/5229553/5230185/5229655/5229596/5229502/5229503/5229511/5230186 |  | 35² AL 180968 | 18916914 | HCX250_192058-804 | 7112024 |  | 1 | 42.71 | 1800 | 1.14 | 1160 | 44.42 | 1.71 | 4968 | 1 |  | 12.47 | 13.02 | 3.65 | 2541 | Anfahrtsteile Produktionsfreigabe; AM3; |  |  | Rüsten | --- | OK | SN1 | AL2 | G1 | JA | ---
2025-01-22 |  | 5229889/5229553/5230185/5229655/5229596/5229502/5229503/5229511/5230186 |  | 35² AL 180968 | 18813779 | HCX250_192058-804 | 7112024 |  | 1 | 42.78 | 1837 | 1.14 | 1146 | 44.3 | 1.52 | 5009 | 1 |  | 12.37 | 13.01 | 3.76 | 2701 | Anfahrtsteile Produktionsfreigabe; AM1; |  |  | Rüsten | --- | OK | SN1 | AL2 | G1 | JA | ---
2025-01-22 |  | 5229889/5229553/5230185/5229655/5229596/5229502/5229503/5229511/5230186 |  | 35² AL 180968 | 18813779 | HCX250_192058-804 | 7112024 |  | 1 | 42.52 | 1867 | 1.11 | 1147 | 44.27 | 1.75 | 5010 | 1 |  | 12.55 | 13.01 | 3.79 | 2589 | Anfahrtsteile Produktionsfreigabe; AM2; |  |  | Rüsten | --- | OK | SN1 | AL2 | G1 | JA | ---
2025-01-22 |  | 5229889/5229553/5230185/5229655/5229596/5229502/5229503/5229511/5230186 |  | 35² AL 180968 | 18813779 | HCX250_192058-804 | 7112024 |  | 1 | 42.64 | 1920 | 1.05 | 1143 | 44.29 | 1.65 | 5011 | 1 |  | 12.78 | 13.02 | 3.77 | 2636 | Anfahrtsteile Produktionsfreigabe; AM3; |  |  | Rüsten | --- | OK | SN1 | AL2 | G1 | JA | ---
2025-01-30 |  | 5229554/5229654/5229656/5229596/5229655/5229745 |  | 35² AL 180968 | 18852049 | HCX250_192058-804 | 7112024 | First line with formular | 1 | 42.83 | 1687 | 1.22 | 1148 | 44.54 | 1.71 | 5210 | 1 |  | 12.31 | 13.07 | 3.71 | 2554 | Anfahrtsteile Produktionsfreigabe; AM1; |  |  | Rüsten | --- | OK | SN1 | AL2 | G1 | JA | ---
2025-01-30 |  | 5229554/5229654/5229656/5229596/5229655/5229745 |  | 35² AL 180968 | 18852049 | HCX250_192058-804 | 7112024 |  | 1 | 42.88 | 1777 | 1.17 | 1146 | 44.54 | 1.66 | 5211 | 1 |  | 12.43 | 13.07 | 3.65 | 2620 | Anfahrtsteile Produktionsfreigabe; AM2; |  |  | Rüsten | --- | OK | SN1 | AL2 | G1 | JA | ---
2025-01-30 |  | 5229554/5229654/5229656/5229596/5229655/5229745 |  | 35² AL 180968 | 18852049 | HCX250_192058-804 | 7112024 |  | 1 | 42.71 | 1755 | 1.18 | 1143 | 44.51 | 1.8 | 5212 | 1 |  | 12.61 | 13.09 | 3.73 | 2578 | Anfahrtsteile Produktionsfreigabe; AM3; |  |  | Rüsten | --- | OK | SN1 | AL2 | G1 | JA | ---
2025-01-30 |  | 5229890 / 5230105 / 5229523 |  | 35² AL 180968 | 18852049 | HCX250_192058-804 | 7112024 |  | 1 | 42.65 | 1717 | 1.21 | 1142 | 44.51 | 1.86 | 5590 | 1 |  | 12.71 | 13.04 | 3.71 | 2608 | Produktions-Batch-Tages-Check; AM1; |  |  | Produktion | --- | OK | SN1 | AL2 | G1 | JA | ---
2025-01-30 |  | 5229890 / 5230105 / 5229523 |  | 35² AL 180968 | 18852049 | HCX250_192058-804 | 7112024 |  | 1 | 42.51 | 1762 | 1.18 | 1143 | 44.54 | 2.03 | 5591 | 1 |  | 12.65 | 13.04 | 3.67 | 2500 | Produktions-Batch-Tages-Check; AM2; |  |  | Produktion | --- | OK | SN1 | AL2 | G1 | JA | ---
2025-01-30 |  | 5229890 / 5230105 / 5229523 |  | 35² AL 180968 | 18852049 | HCX250_192058-804 | 7112024 |  | 1 | 42.5 | 1770 | 1.19 | 1142 | 44.56 | 2.06 | 5592 | 1 |  | 12.95 | 13.07 | 3.61 | 2550 | Produktions-Batch-Tages-Check; AM3; |  |  | Produktion | --- | OK | SN1 | AL2 | G1 | JA | ---
2025-02-04 |  | 5229889/5230544/5230495 |  | 35² AL 180968 | 18852049 | HCX250_192058-804 | 7112024 |  | 1 | 42.05 | 1725 | 1.2 | 1139 | 44.57 | 2.52 | 5371 | 3 |  | 13.47 | 13.04 | 3.72 | 2478 | während Produktion - Maschinen-Limit-Überschreitung:Hdiff=2,52; AM1; |  |  | Produktion | Hdiff | OK | SN1 | AL2 | G1 | JA | ---
2025-02-04 |  | 5229889/5230544/5230495 |  | 35² AL 180968 | 18852049 | HCX250_192058-804 | 7112024 |  | 1 | 42.09 | 1740 | 1.2 | 1142 | 44.54 | 2.45 | 5419 | 3 |  | 12.9 | 13.05 | 3.62 | 2564 | während Produktion - Maschinen-Limit-Überschreitung: Hdiff=2,45; AM2; |  |  | Produktion | Hdiff | OK | SN1 | AL2 | G1 | JA | ---
2025-02-04 |  | 5229889/5230544/5230495 |  | 35² AL 180968 | 18852049 | HCX250_192058-804 | 7112024 |  | 1 | 42.15 | 1717 | 1.23 | 1140 | 44.56 | 2.41 | 5442 | 3 |  | 12.98 | 13.11 | 3.63 | 2519 | während Produktion - Maschinen-Limit-Überschreitung:Hdiff=2,41; AM3; |  |  | Produktion | Hdiff | OK | SN1 | AL2 | G1 | JA | ---
2025-02-04 |  | 5229890/5229597/5230105 |  | 35² AL 180968 | 18852049 | HCX250_192058-804 | 7112024 |  | 1 | 42.74 | 1740 | 1.18 | 1141 | 44.49 | 1.75 | 5633 | 1 |  | 12.73 | 13.08 | 3.69 | 2620 | Anfahrtsteile Produktionsfreigabe; AM1; |  |  | Rüsten | --- | OK | SN1 | AL2 | G1 | JA | ---
2025-02-04 |  | 5229890/5229597/5230105 |  | 35² AL 180968 | 18852049 | HCX250_192058-804 | 7112024 |  | 1 | 42.58 | 1747 | 1.16 | 1142 | 44.45 | 1.87 | 5634 | 1 |  | 12.91 | 13.06 | 3.73 | 2634 | Anfahrtsteile Produktionsfreigabe; AM2; |  |  | Rüsten | --- | OK | SN1 | AL2 | G1 | JA | ---
2025-02-04 |  | 5229890/5229597/5230105 |  | 35² AL 180968 | 18852049 | HCX250_192058-804 | 7112024 |  | 1 | 42.71 | 1740 | 1.18 | 1141 | 44.53 | 1.82 | 5635 | 1 |  | 12.96 | 13.07 | 3.68 | 2588 | Anfahrtsteile Produktionsfreigabe; AM3; |  |  | Rüsten | --- | OK | SN1 | AL2 | G1 | JA | ---
2025-02-04 |  | 5230105 |  | 35² AL 180968 | 18852049 | HCX250_192058-804 | 7112024 |  | 1 | 42.06 | 1740 | 1.19 | 1145 | 44.49 | 2.43 | 5697 | 1 |  | 12.97 | 13.06 | 3.72 | 2775 | Schlechtteil während Produktion - Maschinen-Limit-Überschreitung: Hdiff=2,43 |  |  | Produktion | Hdiff | OK | SN1 | AL2 | G1 | JA | ---
2025-02-05 |  | 5229847/5318665/5318669/5229890 |  | 35² AL 180968 | 18112922 | HCX250_192058-804 | 7112024 |  | 1 | 42.64 | 1732 | 1.19 | 1144 | 44.48 | 1.84 | 5717 | 1 |  | 12.76 | 13.06 | 3.71 | 2615 | Anfahrtsteile Produktionsfreigabe; AM1; |  |  | Rüsten | --- | OK | SN1 | AL2 | G1 | JA | ---
2025-02-05 |  | 5229847/5318665/5318669/5229890 |  | 35² AL 180968 | 18112922 | HCX250_192058-804 | 7112024 |  | 1 | 42.74 | 1702 | 1.21 | 1144 | 44.48 | 1.74 | 5718 | 1 |  | 12.97 | 13.07 | 3.69 | 2585 | Anfahrtsteile Produktionsfreigabe; AM2; |  |  | Rüsten | --- | OK | SN1 | AL2 | G1 | JA | ---
2025-02-05 |  | 5229847/5318665/5318669/5229890 |  | 35² AL 180968 | 18112922 | HCX250_192058-804 | 7112024 |  | 1 | 42.67 | 1732 | 1.21 | 1144 | 44.47 | 1.8 | 5719 | 1 |  | 12.79 | 13.05 | 3.72 | 2638 | Anfahrtsteile Produktionsfreigabe; AM3; |  |  | Rüsten | --- | OK | SN1 | AL2 | G1 | JA | ---
2025-02-05 |  | 5229824 |  | 35² AL 180968 | 18112922 | HCX250_192058-804 | 7112024 |  | 1 | 42.11 | 1740 | 1.19 | 1142 | 44.58 | 2.47 | 5727 | 1 |  | 12.92 | 13.06 | 3.72 | 2523 | während Produktion - Maschinen-Limit-Überschreitung:Hdiff=2,47; AM1; |  |  | Produktion | Hdiff | OK | SN1 | AL2 | G2 | JA | ---
2025-02-07 |  | 5230104/5229890 |  | 35² AL 180968 | 18112922 | HCX250_192058-804 | 7112024 |  | 1 | 42.99 | 1500 | 1.39 | 1156 | 44.57 | 1.58 | 5777 | 1 |  | 12.15 | 13.08 | 3.63 | 2731 | Anfahrtsteile Produktionsfreigabe; AM1; (rund eingelegt) |  |  | Rüsten | --- | OK | SN1 | AL2 | G1 | JA | ---
2025-02-07 |  | 5230104/5229890 |  | 35² AL 180968 | 18112922 | HCX250_192058-804 | 7112024 |  | 1 | 42.89 | 1597 | 1.35 | 1148 | 44.56 | 1.67 | 5778 | 1 |  | 12.51 | 13.06 | 3.64 | 2642 | Anfahrtsteile Produktionsfreigabe; AM2; (rund eingelegt) |  |  | Rüsten | --- | OK | SN1 | AL2 | G1 | JA | ---
2025-02-07 |  | 5230104/5229890 |  | 35² AL 180968 | 18112922 | HCX250_192058-804 | 7112024 |  | 1 | 42.72 | 1612 | 1.32 | 1151 | 44.61 | 1.89 | 5779 | 1 |  | 12.52 | 13.08 | 3.61 | 2633 | Anfahrtsteile Produktionsfreigabe; AM3; (rund eingelegt) |  |  | Rüsten | --- | OK | SN1 | AL2 | G1 | JA | ---
2025-02-10 |  | 5230246/5229931 |  | 35² AL 180968 | 18814032 | HCX250_192058-804 | 7112024 |  | 1 | 42.8 | 1710 | 1.24 | 1143 | 44.54 | 1.74 | 5946 | 1 |  | 12.71 | 13.06 | 3.64 | 2636 | Anfahrtsteile Produktionsfreigabe; AM1; (rund eingelegt) |  |  | Rüsten | --- | OK | SN1 | AL2 | G1 | JA | ---
2025-02-10 |  | 5230246/5229931 |  | 35² AL 180968 | 18814032 | HCX250_192058-804 | 7112024 |  | 1 | 42.82 | 1740 | 1.23 | 1144 | 44.58 | 1.76 | 5947 | 1 |  | 12.87 | 13.07 | 3.63 | 2574 | Anfahrtsteile Produktionsfreigabe; AM2; (rund eingelegt) |  |  | Rüsten | --- | OK | SN1 | AL2 | G1 | JA | ---
2025-02-10 |  | 5230246/5229931 |  | 35² AL 180968 | 18814032 | HCX250_192058-804 | 7112024 |  | 1 | 42.86 | 1755 | 1.22 | 1145 | 44.54 | 1.68 | 5948 | 1 |  | 12.98 | 13.04 | 3.65 | 2655 | Anfahrtsteile Produktionsfreigabe; AM3; (rund eingelegt) |  |  | Rüsten | --- | OK | SN1 | AL2 | G1 | JA | ---
2025-02-11 |  | 5230246 / 5230244 / 5230243 |  | 35² AL 180968 | 18814032 | HCX250_192058-804 | 7112024 |  |  | #N/A | #N/A | #N/A | #N/A | #N/A | #N/A | 5965 |  |  | 12.87 | 13.07 | 3.61 | 0 | Auszug-Werte von Auszugs-Maschine nicht abgespeichert (Störung)... Auszug scheint aber OK gewesen zu sein; AM1; (Rund) |  |  | Produktion | --- | OK | SN1 | AL2 | G1 | JA | ---
2025-02-11 |  | 5230246 / 5230244 / 5230243 |  | 35² AL 180968 | 18814032 | HCX250_192058-804 | 7112024 |  |  | #N/A | #N/A | #N/A | #N/A | #N/A | #N/A | 5966 |  |  | 12.69 | 13.06 | 3.62 | 0 | Auszug-Werte von Auszugs-Maschine nicht abgespeichert (Störung)... Auszug scheint aber OK gewesen zu sein; AM2; (Rund) |  |  | Produktion | --- | OK | SN1 | AL2 | G1 | JA | ---
2025-02-11 |  | 5230246 / 5230244 / 5230243 |  | 35² AL 180968 | 18814032 | HCX250_192058-804 | 7112024 |  |  | #N/A | #N/A | #N/A | #N/A | #N/A | #N/A | 5967 |  |  | 12.32 | 13.04 | 3.63 | 2477 | Anfahrtsteile Produktionsfreigabe; AM3; (Rund) |  |  | Produktion | --- | OK | SN1 | AL2 | G1 | JA | ---
2025-02-11 |  | 5230246 / 5230244 / 5230243 |  | 35² AL 180968 | 18814032 | HCX250_192058-804 | 7112024 |  |  | #N/A | #N/A | #N/A | #N/A | #N/A | #N/A | 5968 |  |  | 12.03 | 13.06 | 3.61 | 2539 | Anfahrtsteile Produktionsfreigabe; AM1; (Rund) |  |  | Produktion | --- | OK | SN1 | AL2 | G1 | JA | ---
2025-02-11 |  | 5230246 / 5230244 / 5230243 |  | 35² AL 180968 | 18814032 | HCX250_192058-804 | 7112024 |  |  | #N/A | #N/A | #N/A | #N/A | #N/A | #N/A | 5969 |  |  | 12.71 | 13.08 | 3.64 | 2626 | Anfahrtsteile Produktionsfreigabe; AM2; (Rund) |  |  | Produktion | --- | OK | SN1 | AL2 | G1 | JA | ---
2025-02-11 |  | 5230246 / 5230244 / 5230243 |  | 35² AL 180968 | 18814032 | HCX250_192058-804 | 7112024 |  |  | #N/A | #N/A | #N/A | #N/A | #N/A | #N/A | 5970 |  |  | 12.97 | 13.07 | 3.64 | 2498 | Anfahrtsteile Produktionsfreigabe; AM3; (Rund) |  |  | Produktion | --- | OK | SN1 | AL2 | G1 | JA | ---
Note on X10: Rabel, Ronald: B:13,02; H:3,78; L:12,82; ID:3199
Note on X11: Rabel, Ronald: B:13; H:3,75; L:13; ID:3200
Note on X12: Rabel, Ronald: B:13,03; H:3,72; L:12,83; ID:3201
Note on X13: Rabel, Ronald: B:13,04; H:3,78; L:12,59; ID:3299 Auszug-Gut aber MPX zeigt Schlechtteil (Toleranz-Einstellung zu eng??)
Note on X14: Rabel, Ronald: B:13,05; H:3,75; L:12,82; ID:3364
Note on X15: Rabel, Ronald: B:13,06; H:3,77; L:12,85; ID:3365
Note on X16: Rabel, Ronald: B:13,02; H:3,81; L:12,81; ID:3366
Note on X17: Rabel, Ronald: B:13,01; H:3,54; L:12,92; ID:3447
Note on X18: Rabel, Ronald: B:13,04; H:3,63; L:12,37; ID:3448
Note on X19: Rabel, Ronald: B:13,02; H:3,64; L:12,51; ID:3449
Note on X20: Rabel, Ronald: B:13,02; H:3,73; L:12,87; ID:3466
Note on X21: Rabel, Ronald: B:13,02; H:3,71; L:12,51; ID:3467
Note on X22: Rabel, Ronald: B:13,02; H:3,75; L:12,84; ID:3468
Note on X23: Rabel, Ronald: B:13,01; H:3,72; L:12,83; ID:3469
Note on X24: Rabel, Ronald: B:13,03; H:3,73; L:12,4; ID:3470
Note on X25: Ott, Jonas: B:13,02, H:3,8, L:12,77, ID:3495
Note on X26: Ott, Jonas: B: 13,08, H:3,78, L:12,75, ID:3496
Note on X27: Ott, Jonas: B:13,03, H:3,74, L:12,95, ID:3497
Note on X28: Ott, Jonas: B:13,02, H:3,73, L:12,69, ID:3506
Note on X29: Ott, Jonas: B:13,02, H:3,7, L:12,76, ID:3507
Note on X30: Ott, Jonas: B:13,01, H:3,72, L:12,85, ID:3508
Note on X31: Rabel, Ronald: B:12,95; H:3,63; L:12,3; ID:3767 Auszug-Gut aber MPX zeigt Schlechtteil für SW-Höhe 2,54mm (Toleranz-Einstellung zu eng??)
Note on X32: Rabel, Ronald: B:13,03; H:3,68; L:12,68; ID:3688 Auszug-Gut aber MPX zeigt Schlechtteil für SW-Höhe 2,47mm (Toleranz-Einstellung zu eng??)
Note on X33: Ott, Jonas: B:13,05, H:3,76, L:12,05, ID:4067
Note on X34: Ott, Jonas: B:13,06, H:3,68, L:12,38, ID:4068
Note on X35: Ott, Jonas: B:13,05, H:3,69, L:12,38, ID:4069
Note on X36: Rabel, Ronald: B:12,96; H:3,6; L:12,25; ID:4064 Batch: 5228468 Auszug-Gut aber MPX zeigt Schlechtteil für SW-Höhe 2,58mm (Toleranz-Einstellung zu eng??)
Note on X37: Rabel, Ronald: B:13,01, H:3,69, L:12,45, ID:4101
Note on X38: Rabel, Ronald: B:12,97, H:3,79, L:12,41, ID:4102
Note on X39: Rabel, Ronald: B:12,97, H:3,70, L:12,67, ID:4103
Note on X40: Rabel, Ronald: B:12,99, H:3,71, L:12,14, ID:4104
Note on X41: Rabel, Ronald: B:12,92, H:3,64, L:12,82, ID:4105
Note on X42: Rabel, Ronald: B:12,98, H:3,62, L:12,63, ID:4106
Note on X43: Rabel, Ronald: B:13,04; H:3,88; L:12,14; ID:4256 Leistung P (7 Watt über Toleranz) lt. Maschine NOK aber Auszug OK
Note on X44: Rabel, Ronald: B:13,05; H:3,88; L:12,53; ID:4421 lt. Maschine Schweisshöhe-diff zu niedrig 1,38 Auszug & Maße ok
Note on X45: Rabel, Ronald: B:12,94; H:3,86; L:12,86; ID:4504 Hdiff lt. Maschine NOK 2,44 aber Auszug OK
Note on X46: Rabel, Ronald: B:12,96; H:3,85; L:12,6; ID:4642 Hdiff lt. Maschine NOK 1,38 aber Auszug OK 5229270
Note on X47: Rabel, Ronald: B:13,03; H:3,87; L:12,97; ID:4600 Hdiff lt. Maschine NOK 1,93 Auszug NOK 5229383
Note on X48: Rabel, Ronald: B:13,04; H:3,85; L:12,53; ID:4571 Hdiff lt. Maschine NOK 1,38 aber Auszug OK 5229331
Note on X49: Rabel, Ronald: B:13,8; H:3,88; L:13,0; ID:4607 Hdiff lt. Maschine NOK 1,37 Auszug NOK 5229270
Note on X50: Rabel, Ronald: B:12,92; H:3,77; L:12,89; ID:4647
Note on X51: Rabel, Ronald: B:12,98; H:3,77; L:13,04; ID:4648
Note on X52: Rabel, Ronald: B:12,99; H:3,83; L:12,56; ID:4649
Note on X53: Rabel, Ronald: B:13,12; H:3,89; L:12,92; ID:4666 Hdiff lt. Maschine NOK 1,38 aber Auszug OK
Note on X54: Rabel, Ronald: B:13,03; H:3,8; L:12,92; ID:4668 Hdiff lt. Maschine NOK 1,38 aber Auszug OK
Note on X55: Rabel, Ronald: B:13,08; H:3,86; L:13,03; ID:4723 Hdiff lt. Maschine NOK 1,38 aber Auszug OK
Note on X56: Rabel, Ronald: B:13,06; H:3,88; L:12,98; ID:4721 Hdiff lt. Maschine NOK 1,39 aber Auszug OK
Note on X57: Rabel, Ronald: B:13,06; H:3,92; L:13,06; ID:4727 Hdiff lt. Maschine NOK 1,39 aber Auszug OK
Note on X58: Rabel, Ronald: B:12,97; H:3,78; L:13,1; ID:4773 Kontamination original fettiges ungereinigtes Einstellplättchen;
Note on X59: Rabel, Ronald: B:13,01; H:3,79; L:13,05; ID:4774 Kontamination original fettiges ungereinigtes Einstellplättchen;
Note on X60: Rabel, Ronald: B:12,98; H:3,75; L:13,05; ID:4775 Kontamination original fettiges ungereinigtes Einstellplättchen + MOS2-Öl
Note on X61: Rabel, Ronald: B:12,99; H:3,78; L:13,1; ID:4776 Kontamination original fettiges ungereinigtes Einstellplättchen + MOS2-Öl
Note on X62: Rabel, Ronald: B:13,05; H:3,73; L:13,1; ID:4777 Kontamination original fettiges ungereinigtes Einstellplättchen + MOS2-Öl+Gleitbahnöl
Note on X63: Rabel, Ronald: B:13,1; H:3,78; L:12,9; ID:4778 Kontamination original fettiges ungereinigtes Einstellplättchen + MOS2-Öl+Gleitbahnöl
Note on X64: Rabel, Ronald: B:13,01; H:3,64; L:12,41; ID:4779 Anfahrteil nach Rüstvorgang! Mit Grenzen!
Note on X65: Rabel, Ronald: B:12,98; H:3,66; L:12,52; ID:4780 Anfahrteil nach Rüstvorgang! Mit Grenzen!
Note on X66: Rabel, Ronald: B:12,96; H:3,68; L:12,72; ID:4781 Maschine zeigt Fehlerteil: Schweißzeit 1,46s Grenzen: 0,99-1,46s Auszug OK! Anfahrteil nach Rüstvorgang! Mit Grenzen!
Note on X67: Rabel, Ronald: B:13,01; H:3,62; L:12,01; ID:4782 Anfahrteil nach Rüstvorgang! Mit Grenzen!
Note on X68: Rabel, Ronald: B:13,01; H:3,71; L:12,01; ID:4831 Anfahrteil nach Rüstvorgang! Mit Grenzen!
Note on X69: Rabel, Ronald: B:13,01; H:3,78; L:12,52; ID:4832 Anfahrteil nach Rüstvorgang! Mit Grenzen!
Note on X70: Rabel, Ronald: B:12,98; H:3,74; L:12,93; ID:4833 Anfahrteil nach Rüstvorgang! Mit Grenzen!
Note on X71: Rabel, Ronald: B:13,01; H:3,71; L:12,01; ID:4848 Maschinen-Fehler: diff: 2,66 Grenzen: 1,40-2,39mm Auszug OK! Anfahrteil nach Rüstvorgang! Mit Grenzen!
Note on X72: Rabel, Ronald: B:13,01; H:3,78; L:12,52; ID:4850 Maschinen-Fehler: diff: 2,42 Grenzen: 1,40-2,39mm Auszug OK! Anfahrteil nach Rüstvorgang! Mit Grenzen!
Note on X73: Rabel, Ronald: B:12,98; H:3,74; L:12,93; ID:4852 Maschinen-Fehler: diff: 2,45 Grenzen: 1,40-2,39mm Auszug OK! Anfahrteil nach Rüstvorgang! Mit Grenzen!